## eben mit Rippen
1 | Aufgabenstellung | Beispiel:geschraubter Deckel, durchgehende Dichtung; Vergleich siehe unten Bemerkung |  |  |  |  | M 4.4
2 | Geltungsbereich | EN 13480-3; EN 13445-3 / 2002/prA16:2006 ;RKF-Festigkeitsberechnungen BR-A9 / 1973
3 | Die mathe.Symbole, Anmerkungen,Verweise siehe roter Punkt sind Berechnungsbestandteil und zu beachten . Lesen : Cursor aufsetzen.
4 | Runder ebener Boden mit Verstärkungsrippen, geschweißt oder verschraubt mit durchgehender Dichtung
5 | Die Bilder legen nicht die Konstruktion fest, sie dienen zur Angabe der für die Berechnung notwendigen Maße.
6
7
8
9
10
11
12
13
14
15 |  |  |  |  | Abstand der Rippen bezogen auf |  |  |  | Ausgeblendet Zeile 83 -94
16 |  |  |  |  | den Durchmesser d2
17 | [8 empty] | √
18 | Benennung | Einheit | Formel / Zeichen | Werte-Tabelle |  |  | Intern |  | correct
19 | Berechnungsinnendruck | N/mm2 | pc ≤ PS, pc ≥ poperat | 2.4 |  |  |  |  | incorrect
20 | Berechnungstemperatur in °C | -10 ≤ t ≤ 650 ending 0 or 5 |  | 100 |  |  | 27
21 | Boden : Werkstoffauswahl |  |  | correct
22 | Stahlbezeichnung / Rp,t / T / N / S / Bl | – | data base | 1.4541 / X6CrNiTi18-10 / Rp1,0
23 | Zusatz - Sicherheitswert Pkt. 5.2.5.2 | – | Sz = 1 oder Sz ≥ 1,2 | 1
24 | Festigkeitswert, Dehngrenze | N/mm2 | Rm20°, Rp0,2,t, Rp1,0,t | 500 | 0 | 208
26 |  |  |  | 208.3333 | 0 | 138.6667
25 | Zulässige Spannung | N/mm2 | fB | 138.6667
26 | Verstärkungsrippen, Zentrierring : Werkstoffauswahl |  |  | correct
27 | Stahlbezeichnung / Rp,t / T / N / S / Bl | – | data base | 1.0595 / S355K2G3 / > 16 bis ≤ 40
28 | Zusatz - Sicherheitswert Pkt. 5.2.5.2 | – | Sz = 1 oder Sz ≥ 1,2 | 1
29 | Festigkeitswert, Dehngrenze | N/mm2 | Rm20°, Rp0,2,t, Rp1,0,t | 630 | 249 | 0
|  |  |  | 262.5 | 166 | 0
30 | Zulässige Spannung | N/mm2 | fR | 166
31 | Konstruktionsangaben |  |  | correct
32 | Druckbeaufschlagter Ø | mm | d2 | 825
33 | Verschraubung : d2 ≤ Lochkreis Ø, siehe Bild
34 | Außen Ø : Boden / Flansch | mm | d4 | 1015
35 | Schweißnahtfaktor Boden | – | 0,7 ≤ z ≤ 1 | 1
36 | ∑C : Korrosion / Abnutzung,Toleranz | mm | C0,1 ≥ 0 | 0
37 | Richtwert : max / min Bodendicke | mm | e*min | 6.512156 | e*max | 20.62183
38 | Gewählt : Bodendicke | mm | e ≥ e*min (empfohl.= 8) | 15 |  |  | √
39 | Richtwert : Anzahl der Rippen | – | berechnet (22.4-1) : nV,min | 6.911504 | nV,max | 24
40 | Gewählt : Anzahl Verstärkungsrippen | empfohlen nV ≥ 4, 6, 8, 10, 12 --- |  | 8 |  |  | √
41 | Richtwert : Dicke der Rippen | mm | min | 15
42 | Gewählt : Dicke der Rippen | mm | eR ≥ e | 15 |  |  | √
43 | Richtwert : Ø der Zentrierung | mm | d1,min* | 76.39437
44 | Außen Ø : Zentrierung | mm | d1 ≥ d1,min* | 80
45 | Richtwert : Länge der Rippen, siehe Bild | mm | L*min | 372.5 | L*max | 467.5
46 | Länge der Rippen | mm | L ≥ L*min | 460 |  |  | √
47 | Richtwert : Höhe der Rippe | mm | h* |  | 147.0141
48 | Gewählt : Höhe der Rippen | mm | h ≥ h* | 150
49 | Schweißnaht : Boden mit Rippe | – | datei | Teilnähte, nicht durchgehend geschweißt |  |  |  |  | Längsnaht, durchgehend geschweißt
50 | Länge der Teilnähte, l = const | mm | l1 = li ; keine Teilnaht = 0 | 100 |  |  | √ |  | Teilnähte, nicht durchgehend geschweißt
| Werte C / K / U / Z | 0.13 | 0.124 | 0.573913 | 0.1972048
51 | Anzahl der Teilnähte ohne Außennaht | – | ng,i ≥ 0 | 3 |  |  |  |  | 6
52 | Länge der äußeren Naht, ∑ l0 | mm | l0 ≥ 0,2∙L or l0 = 0 | 100
53 | Schweißnahtfaktor allle Verbindungen | – | 0,7 ≤ z ≤ 1 | 0.8 |  |  | √
54 | Richtwert : Dicke der Schweißnaht | mm | g0 | 6.410256
55 | Kehlnahtdicke : Rippe, Zentrierring | mm | g1 ≥ g0 (≥ 3) | 7
56 |  |  |  | correct |  |  | Blatt 1 v 2
57 | Benennung | Einheit | Formel / Zeichen | Werte-Tabelle |  |  | Intern
58 | Faktor |  | C ( 22.5-1) | 0.13 | K (22.5-2) | 0.124
59 | Faktor Schweißverbindung |  | u (22.5-3) | 0.573913 | Z (22.5-6) | 0.1972048
62 |  |  |  | correct
63 | Prüfung : Dicke der Schweißnaht | mm | g0 (22.8-1) | 6.410256 | < | 7 | √
64 | Bedingung für unterbrochene Naht | mm2 | 2∙l0∙g0 ≤ ∑ (li ∙g1) | 1282.051 | < | 2100 | √
65 |  | mm | l0 ≤ ∑ li ≤ 0,8·l | 100 | 300 | 368 | √
66 |  |  |  | correct
67 | Kritischer Druck | N/mm2 | pA1 (22.5-1) | 2.712439 | pA2 (22.5-2) | 3.841765
68 | Zulässiger Innendruck | N/mm2 | PA = min (pA1; pA2) | 2.712439
69 |  |  | note | correct
70 | Innerhalb des Sektors 2∙ß (rot) | grd | Grenzwinkel ß | 5.625
71 | ist kein Ausschnitt zulässig
72 | Geltungsbereich nach Pkt. 22.4 | empfohlene Grenzwerte note
73 | Teilungsabstand, Ø d2 | mm | t ≤ 25 ea | 323.9767 | < | 375
74 | Rippenhöhe | mm | 5∙eR ≤ h ≤ 15∙eR | 75 | 150 | 225
75 | Rippendicke | mm | 0,5∙e ≤ eR ≤ 1,5∙e | 7.5 | 15 | 22.5
76
77 | Bemerkungen | Gleicher Deckel ohne Rippen = 52 dick / mit Rippen = 15 dick; Einsparung Material + Fertigung ca. 450 EURO
78 | 2008-04-15 |  | Bearbeiter
| Copyright Vogel Buchverlag | [5 empty] | Blatt 2 v.2
|  |  |  | n | C | K | 2 | 4
|  |  |  | 4 | 0.19 | 0.25 | 3 | 4
|  |  |  | 6 | 0.153 | 0.163 | 4 | 4
|  |  |  | 8 | 0.13 | 0.124 | 5 | 6
|  |  |  | 10 | 0.11 | 0.1 | 6 | 6
|  |  |  | 12 | 0.1 | 0.085 | 7 | 6
|  |  |  | 14 | 0.09 | 0.07 | 8 | 8
|  |  |  | 16 | 0.08 | 0.066 | 9 | 8
|  |  |  | 18 | 0.072 | 0.053 | 10 | 10
|  |  |  | 20 | 0.067 | 0.05 | 11 | 10
|  |  |  | 22 | 0.064 | 0.043 | 12 | 12
|  |  |  | 24 | 0.06 | 0.038 | 13 | 12
[7 empty] | 14 | 14
[7 empty] | 15 | 14
[7 empty] | 16 | 16
[7 empty] | 17 | 16
[7 empty] | 18 | 18
[7 empty] | 19 | 18
[7 empty] | 20 | 20
[7 empty] | 21 | 20
[7 empty] | 22 | 22
[7 empty] | 23 | 22
[7 empty] | 24 | 24
Note on D22: Legende : Rp,t = Festigkeitswert T = Materialdicke der gewährleisteten Festigkeit N = nahtlos S = geschweißt Bl = Blech
Note on D23: Stähle ohne besondere Qualitätsüberwachung mit Prüfbericht 2.2 nach EN 10204 oder niedriger, sind mit einem Zusatz -Sicherheitswert abzusichern. Gem. Pkt. 5.2.5.1 - 5.2.5.2 S ≥ 1,2 sonst S = 1
Note on D28: Legende : Rp,t = Festigkeitswert T = Materialdicke der gewährleisteten Festigkeit N = nahtlos S = geschweißt Bl = Blech
Note on D29: Stähle ohne besondere Qualitätsüberwachung mit Prüfbericht 2.2 nach EN 10204 oder niedriger, sind mit einem Zusatz -Sicherheitswert abzusichern. Gem. Pkt. 5.2.5.1 - 5.2.5.2 S ≥ 1,2 sonst S = 1
Note on D19: PS = max Rohrleitungsdruck 1 bar = 0,1 N/mm2
Note on D52: beachte ∑ li ≤ 0,8 L
Note on D70: wenn incorrect, korrigiere : e : Dicke des Bodens nv : Anzahl der Rippen
Note on C73: Boden geschraubt mit Dichtung : ausführen : t ≤ 25 ea Boden geschweißt, siehe Bild : t > 25 ea nicht optimal für Stabilität der Konstruktion, keine großen Ausschnitte zulässig.
Note on C42: nV = 14, 16, 18, 20, 22, 24
Note on E19: Diese Wertvorgabe gilt nur für die Demoversion. In der Vollversion kann selbstverständlich jeder beliebige Berechnungsinnendruck eingegeben werden.

## DB
1 | Festigkeitskennwerte von Rohren, Bleche, Schmiedestücke
2 | Einfügen : Stahl in Datenbank oder Korrektur Kennwert
3 |  | St | ident | Rm20° | -10 | -5 | 0 | 5 | 10 | 15 | 20 | 25 | 30 | 35 | 40 | 45 | 50 | 55 | 60 | 65 | 70 | 75 | 80 | 85 | 90 | 95 | 100 | 105 | 110 | 115 | 120 | 125 | 130 | 135 | 140 | 145 | 150 | 155 | 160 | 165 | 170 | 175 | 180 | 185 | 190 | 195 | 200 | 205 | 210 | 215 | 220 | 225 | 230 | 235 | 240 | 245 | 250 | 255 | 260 | 265 | 270 | 275 | 280 | 285 | 290 | 295 | 300 | 305 | 310 | 315 | 320 | 325 | 330 | 335 | 340 | 345 | 350 | 355 | 360 | 365 | 370 | 375 | 380 | 385 | 390 | 395 | 400 | 405 | 410 | 415 | 420 | 425 | 430 | 435 | 440 | 445 | 450 | 455 | 460 | 465 | 470 | 475 | 480 | 485 | 490 | 495 | 500 | 505 | 510 | 515 | 520 | 525 | 530 | 535 | 540 | 545 | 550 | 555 | 560 | 565 | 570 | 575 | 580 | 585 | 590 | 595 | 600 | 605 | 610 | 615 | 620 | 625 | 630 | 635 | 640 | 645 | 650
| 1 | 2 | 3 | 4 | 5 | 6 | 7 | 8 | 9 | 10 | 11 | 12 | 13 | 14 | 15 | 16 | 17 | 18 | 19 | 20 | 21 | 22 | 23 | 24 | 25 | 26 | 27 | 28 | 29 | 30 | 31 | 32 | 33 | 34 | 35 | 36 | 37 | 38 | 39 | 40 | 41 | 42 | 43 | 44 | 45 | 46 | 47 | 48 | 49 | 50 | 51 | 52 | 53 | 54 | 55 | 56 | 57 | 58 | 59 | 60 | 61 | 62 | 63 | 64 | 65 | 66 | 67 | 68 | 69 | 70 | 71 | 72 | 73 | 74 | 75 | 76 | 77 | 78 | 79 | 80 | 81 | 82 | 83 | 84 | 85 | 86 | 87 | 88 | 89 | 90 | 91 | 92 | 93 | 94 | 95 | 96 | 97 | 98 | 99 | 100 | 101 | 102 | 103 | 104 | 105 | 106 | 107 | 108 | 109 | 110 | 111 | 112 | 113 | 114 | 115 | 116 | 117 | 118 | 119 | 120 | 121 | 122 | 123 | 124 | 125 | 126 | 127 | 128 | 129 | 130 | 131 | 132 | 133 | 134 | 135 | 136 | 137
4 | -------------------------------------------------------------------
5 | Benutzerdefiniert : Blech, Werkstoff, Norm
6 | -------------------------------------------------------------------
7 | 1.4541 / X6CrNiTi18-10 / Rp1,0 | a35 | 8 | 500 | 240 | 240 | 240 | 240 | 240 | 240 | 240 | 240 | 240 | 240 | 240 | 240 | 240 | 236.8 | 233.6 | 230.4 | 227.2 | 224 | 220.8 | 217.6 | 214.4 | 211.2 | 208 | 0 | 0 | 0 | 0 | 0 | 0 | 0 | 0 | 0 | 0 | 0 | 0 | 0 | 0 | 0 | 0 | 0 | 0 | 0 | 0 | 0 | 0 | 0 | 0 | 0 | 0 | 0 | 0 | 0 | 0 | 0 | 0 | 0 | 0 | 0 | 0 | 0 | 0 | 0 | 0 | 0 | 0 | 0 | 0 | 0 | 0 | 0 | 0 | 0 | 0 | 0 | 0 | 0 | 0 | 0 | 0 | 0 | 0 | 0 | 0 | 0 | 0 | 0 | 0 | 0 | 0 | 0 | 0 | 0 | 0 | 0 | 0 | 0 | 0 | 0 | 0 | 0 | 0 | 0 | 0 | 0 | 0 | 0 | 0 | 0 | 0 | 0 | 0 | 0 | 0 | 0 | 0 | 0 | 0 | 0 | 0 | 0 | 0 | 0 | 0 | 0 | 0 | 0 | 0 | 0 | 0 | 0 | 0 | 0 | 0
8 | -------------------------------------------------------------------
9 | Blech, NA, DIN EN10025, AD-W1, p·d ≤ 20 000
10 | -------------------------------------------------------------------
11 | 1.0595 / S355K2G3 / > 16 bis ≤ 40 | NA | 8 | 630 | 345 | 345 | 345 | 345 | 345 | 345 | 345 | 345 | 345 | 345 | 345 | 345 | 345 | 335.4 | 325.8 | 316.2 | 306.6 | 297 | 287.4 | 277.8 | 268.2 | 258.6 | 249 | 247.6 | 246.2 | 244.8 | 243.4 | 242 | 240.6 | 239.2 | 237.8 | 236.4 | 235 | 233.6 | 232.2 | 230.8 | 229.4 | 228 | 226.6 | 225.2 | 223.8 | 222.4 | 221 | 219.1 | 217.2 | 215.3 | 213.4 | 211.5 | 209.6 | 207.7 | 205.8 | 203.9 | 202 | 199.9 | 197.8 | 195.7 | 193.6 | 191.5 | 189.4 | 187.3 | 185.2 | 183.1 | 181 | 0 | 0 | 0 | 0 | 0 | 0 | 0 | 0 | 0 | 0 | 0 | 0 | 0 | 0 | 0 | 0 | 0 | 0 | 0 | 0 | 0 | 0 | 0 | 0 | 0 | 0 | 0 | 0 | 0 | 0 | 0 | 0 | 0 | 0 | 0 | 0 | 0 | 0 | 0 | 0 | 0 | 0 | 0 | 0 | 0 | 0 | 0 | 0 | 0 | 0 | 0 | 0 | 0 | 0 | 0 | 0 | 0 | 0 | 0 | 0 | 0 | 0 | 0 | 0 | 0 | 0 | 0 | 0 | 0 | 0
12 | -------------------------------------------------------------------
Blech, NA, DIN EN10028-2, AD W1-Tafel 2
-------------------------------------------------------------------
| 1.0345 / P235GH = H I / Rp0,2 / 0 <T ≤ 16 | NA | 8 | 360 | 235 | 235 | 235 | 235 | 235 | 235 | 235 | 233.6667 | 232.3333 | 231 | 229.6667 | 228.3333 | 227 | 225.7 | 224.4 | 223.1 | 221.8 | 220.5 | 219.2 | 217.9 | 216.6 | 215.3 | 214 | 212.4 | 210.8 | 209.2 | 207.6 | 206 | 204.4 | 202.8 | 201.2 | 199.6 | 198 | 196.4 | 194.8 | 193.2 | 191.6 | 190 | 188.4 | 186.8 | 185.2 | 183.6 | 182 | 180.5 | 179 | 177.5 | 176 | 174.5 | 173 | 171.5 | 170 | 168.5 | 167 | 165.6 | 164.2 | 162.8 | 161.4 | 160 | 158.6 | 157.2 | 155.8 | 154.4 | 153 | 151.9 | 150.8 | 149.7 | 148.6 | 147.5 | 146.4 | 145.3 | 144.2 | 143.1 | 142 | 141.1 | 140.2 | 139.3 | 138.4 | 137.5 | 136.6 | 135.7 | 134.8 | 133.9 | 133 | 0 | 0 | 0 | 0 | 0 | 0 | 0 | 0 | 0 | 0 | 0 | 0 | 0 | 0 | 0 | 0 | 0 | 0 | 0 | 0 | 0 | 0 | 0 | 0 | 0 | 0 | 0 | 0 | 0 | 0 | 0 | 0 | 0 | 0 | 0 | 0 | 0 | 0 | 0 | 0 | 0 | 0 | 0 | 0 | 0 | 0 | 0 | 0 | 0 | 0
| 1.0345 / P235GH = H I / Rp0,2 / 16< T ≤ 40 | NA | 8 | 360 | 225 | 225 | 225 | 225 | 225 | 225 | 225 | 223.8333 | 222.6667 | 221.5 | 220.3333 | 219.1667 | 218 | 216.7 | 215.4 | 214.1 | 212.8 | 211.5 | 210.2 | 208.9 | 207.6 | 206.3 | 205 | 203.5 | 202 | 200.5 | 199 | 197.5 | 196 | 194.5 | 193 | 191.5 | 190 | 188.4 | 186.8 | 185.2 | 183.6 | 182 | 180.4 | 178.8 | 177.2 | 175.6 | 174 | 172.6 | 171.2 | 169.8 | 168.4 | 167 | 165.6 | 164.2 | 162.8 | 161.4 | 160 | 158.7 | 157.4 | 156.1 | 154.8 | 153.5 | 152.2 | 150.9 | 149.6 | 148.3 | 147 | 145.9 | 144.8 | 143.7 | 142.6 | 141.5 | 140.4 | 139.3 | 138.2 | 137.1 | 136 | 135.2 | 134.4 | 133.6 | 132.8 | 132 | 131.2 | 130.4 | 129.6 | 128.8 | 128 | 0 | 0 | 0 | 0 | 0 | 0 | 0 | 0 | 0 | 0 | 0 | 0 | 0 | 0 | 0 | 0 | 0 | 0 | 0 | 0 | 0 | 0 | 0 | 0 | 0 | 0 | 0 | 0 | 0 | 0 | 0 | 0 | 0 | 0 | 0 | 0 | 0 | 0 | 0 | 0 | 0 | 0 | 0 | 0 | 0 | 0 | 0 | 0 | 0 | 0
| 1.0345 / P235GH = H I / Rp0,2 / 40< T ≤ 60 | NA | 8 | 360 | 215 | 215 | 215 | 215 | 215 | 215 | 215 | 213.8333 | 212.6667 | 211.5 | 210.3333 | 209.1667 | 208 | 206.8 | 205.6 | 204.4 | 203.2 | 202 | 200.8 | 199.6 | 198.4 | 197.2 | 196 | 194.5 | 193 | 191.5 | 190 | 188.5 | 187 | 185.5 | 184 | 182.5 | 181 | 179.6 | 178.2 | 176.8 | 175.4 | 174 | 172.6 | 171.2 | 169.8 | 168.4 | 167 | 165.6 | 164.2 | 162.8 | 161.4 | 160 | 158.6 | 157.2 | 155.8 | 154.4 | 153 | 151.7 | 150.4 | 149.1 | 147.8 | 146.5 | 145.2 | 143.9 | 142.6 | 141.3 | 140 | 139 | 138 | 137 | 136 | 135 | 134 | 133 | 132 | 131 | 130 | 129.2 | 128.4 | 127.6 | 126.8 | 126 | 125.2 | 124.4 | 123.6 | 122.8 | 122 | 0 | 0 | 0 | 0 | 0 | 0 | 0 | 0 | 0 | 0 | 0 | 0 | 0 | 0 | 0 | 0 | 0 | 0 | 0 | 0 | 0 | 0 | 0 | 0 | 0 | 0 | 0 | 0 | 0 | 0 | 0 | 0 | 0 | 0 | 0 | 0 | 0 | 0 | 0 | 0 | 0 | 0 | 0 | 0 | 0 | 0 | 0 | 0 | 0 | 0
| 1.0345 / P235GH = H I / Rp0,2 / 60< T ≤ 100 | NA | 8 | 360 | 200 | 200 | 200 | 200 | 200 | 200 | 200 | 198.8333 | 197.6667 | 196.5 | 195.3333 | 194.1667 | 193 | 191.9 | 190.8 | 189.7 | 188.6 | 187.5 | 186.4 | 185.3 | 184.2 | 183.1 | 182 | 180.7 | 179.4 | 178.1 | 176.8 | 175.5 | 174.2 | 172.9 | 171.6 | 170.3 | 169 | 167.6 | 166.2 | 164.8 | 163.4 | 162 | 160.6 | 159.2 | 157.8 | 156.4 | 155 | 153.7 | 152.4 | 151.1 | 149.8 | 148.5 | 147.2 | 145.9 | 144.6 | 143.3 | 142 | 140.8 | 139.6 | 138.4 | 137.2 | 136 | 134.8 | 133.6 | 132.4 | 131.2 | 130 | 129.1 | 128.2 | 127.3 | 126.4 | 125.5 | 124.6 | 123.7 | 122.8 | 121.9 | 121 | 120.3 | 119.6 | 118.9 | 118.2 | 117.5 | 116.8 | 116.1 | 115.4 | 114.7 | 114 | 0 | 0 | 0 | 0 | 0 | 0 | 0 | 0 | 0 | 0 | 0 | 0 | 0 | 0 | 0 | 0 | 0 | 0 | 0 | 0 | 0 | 0 | 0 | 0 | 0 | 0 | 0 | 0 | 0 | 0 | 0 | 0 | 0 | 0 | 0 | 0 | 0 | 0 | 0 | 0 | 0 | 0 | 0 | 0 | 0 | 0 | 0 | 0 | 0 | 0
| 1.0345 / P235GH = H I / Rp0,2 / 100< T ≤ 150 | NA | 8 | 350 | 185 | 185 | 185 | 185 | 185 | 185 | 185 | 184 | 183 | 182 | 181 | 180 | 179 | 177.9 | 176.8 | 175.7 | 174.6 | 173.5 | 172.4 | 171.3 | 170.2 | 169.1 | 168 | 166.8 | 165.6 | 164.4 | 163.2 | 162 | 160.8 | 159.6 | 158.4 | 157.2 | 156 | 154.7 | 153.4 | 152.1 | 150.8 | 149.5 | 148.2 | 146.9 | 145.6 | 144.3 | 143 | 141.8 | 140.6 | 139.4 | 138.2 | 137 | 135.8 | 134.6 | 133.4 | 132.2 | 131 | 130 | 129 | 128 | 127 | 126 | 125 | 124 | 123 | 122 | 121 | 120.1 | 119.2 | 118.3 | 117.4 | 116.5 | 115.6 | 114.7 | 113.8 | 112.9 | 112 | 111.3 | 110.6 | 109.9 | 109.2 | 108.5 | 107.8 | 107.1 | 106.4 | 105.7 | 105 | 0 | 0 | 0 | 0 | 0 | 0 | 0 | 0 | 0 | 0 | 0 | 0 | 0 | 0 | 0 | 0 | 0 | 0 | 0 | 0 | 0 | 0 | 0 | 0 | 0 | 0 | 0 | 0 | 0 | 0 | 0 | 0 | 0 | 0 | 0 | 0 | 0 | 0 | 0 | 0 | 0 | 0 | 0 | 0 | 0 | 0 | 0 | 0 | 0 | 0
| 1.0345 / P235GH = H I / Rp0,2 / 150< T ≤ 250 | NA | 8 | 340 | 170 | 170 | 170 | 170 | 170 | 170 | 170 | 169 | 168 | 167 | 166 | 165 | 164 | 163.1 | 162.2 | 161.3 | 160.4 | 159.5 | 158.6 | 157.7 | 156.8 | 155.9 | 155 | 153.8 | 152.6 | 151.4 | 150.2 | 149 | 147.8 | 146.6 | 145.4 | 144.2 | 143 | 141.9 | 140.8 | 139.7 | 138.6 | 137.5 | 136.4 | 135.3 | 134.2 | 133.1 | 132 | 130.9 | 129.8 | 128.7 | 127.6 | 126.5 | 125.4 | 124.3 | 123.2 | 122.1 | 121 | 120 | 119 | 118 | 117 | 116 | 115 | 114 | 113 | 112 | 111 | 110.2 | 109.4 | 108.6 | 107.8 | 107 | 106.2 | 105.4 | 104.6 | 103.8 | 103 | 102.4 | 101.8 | 101.2 | 100.6 | 100 | 99.4 | 98.8 | 98.2 | 97.6 | 97 | 0 | 0 | 0 | 0 | 0 | 0 | 0 | 0 | 0 | 0 | 0 | 0 | 0 | 0 | 0 | 0 | 0 | 0 | 0 | 0 | 0 | 0 | 0 | 0 | 0 | 0 | 0 | 0 | 0 | 0 | 0 | 0 | 0 | 0 | 0 | 0 | 0 | 0 | 0 | 0 | 0 | 0 | 0 | 0 | 0 | 0 | 0 | 0 | 0 | 0
| 1.0425 / P265GH = H II / Rp0,2 / 0 <T ≤ 16 | NA | 8 | 410 | 265 | 265 | 265 | 265 | 265 | 265 | 265 | 263.5 | 262 | 260.5 | 259 | 257.5 | 256 | 254.5 | 253 | 251.5 | 250 | 248.5 | 247 | 245.5 | 244 | 242.5 | 241 | 239.2 | 237.4 | 235.6 | 233.8 | 232 | 230.2 | 228.4 | 226.6 | 224.8 | 223 | 221.2 | 219.4 | 217.6 | 215.8 | 214 | 212.2 | 210.4 | 208.6 | 206.8 | 205 | 203.3 | 201.6 | 199.9 | 198.2 | 196.5 | 194.8 | 193.1 | 191.4 | 189.7 | 188 | 186.5 | 185 | 183.5 | 182 | 180.5 | 179 | 177.5 | 176 | 174.5 | 173 | 171.7 | 170.4 | 169.1 | 167.8 | 166.5 | 165.2 | 163.9 | 162.6 | 161.3 | 160 | 159 | 158 | 157 | 156 | 155 | 154 | 153 | 152 | 151 | 150 | 0 | 0 | 0 | 0 | 0 | 0 | 0 | 0 | 0 | 0 | 0 | 0 | 0 | 0 | 0 | 0 | 0 | 0 | 0 | 0 | 0 | 0 | 0 | 0 | 0 | 0 | 0 | 0 | 0 | 0 | 0 | 0 | 0 | 0 | 0 | 0 | 0 | 0 | 0 | 0 | 0 | 0 | 0 | 0 | 0 | 0 | 0 | 0 | 0 | 0
| 1.0425 / P265GH = H II / Rp0,2 / 16< T ≤ 40 | NA | 8 | 410 | 255 | 255 | 255 | 255 | 255 | 255 | 255 | 253.6667 | 252.3333 | 251 | 249.6667 | 248.3333 | 247 | 245.5 | 244 | 242.5 | 241 | 239.5 | 238 | 236.5 | 235 | 233.5 | 232 | 230.3 | 228.6 | 226.9 | 225.2 | 223.5 | 221.8 | 220.1 | 218.4 | 216.7 | 215 | 213.2 | 211.4 | 209.6 | 207.8 | 206 | 204.2 | 202.4 | 200.6 | 198.8 | 197 | 195.4 | 193.8 | 192.2 | 190.6 | 189 | 187.4 | 185.8 | 184.2 | 182.6 | 181 | 179.5 | 178 | 176.5 | 175 | 173.5 | 172 | 170.5 | 169 | 167.5 | 166 | 164.8 | 163.6 | 162.4 | 161.2 | 160 | 158.8 | 157.6 | 156.4 | 155.2 | 154 | 153.1 | 152.2 | 151.3 | 150.4 | 149.5 | 148.6 | 147.7 | 146.8 | 145.9 | 145 | 0 | 0 | 0 | 0 | 0 | 0 | 0 | 0 | 0 | 0 | 0 | 0 | 0 | 0 | 0 | 0 | 0 | 0 | 0 | 0 | 0 | 0 | 0 | 0 | 0 | 0 | 0 | 0 | 0 | 0 | 0 | 0 | 0 | 0 | 0 | 0 | 0 | 0 | 0 | 0 | 0 | 0 | 0 | 0 | 0 | 0 | 0 | 0 | 0 | 0
| 1.0425 / P265GH = H II / Rp0,2 / 40< T ≤ 60 | NA | 8 | 410 | 245 | 245 | 245 | 245 | 245 | 245 | 245 | 243.6667 | 242.3333 | 241 | 239.6667 | 238.3333 | 237 | 235.6 | 234.2 | 232.8 | 231.4 | 230 | 228.6 | 227.2 | 225.8 | 224.4 | 223 | 221.3 | 219.6 | 217.9 | 216.2 | 214.5 | 212.8 | 211.1 | 209.4 | 207.7 | 206 | 204.4 | 202.8 | 201.2 | 199.6 | 198 | 196.4 | 194.8 | 193.2 | 191.6 | 190 | 188.4 | 186.8 | 185.2 | 183.6 | 182 | 180.4 | 178.8 | 177.2 | 175.6 | 174 | 172.6 | 171.2 | 169.8 | 168.4 | 167 | 165.6 | 164.2 | 162.8 | 161.4 | 160 | 158.8 | 157.6 | 156.4 | 155.2 | 154 | 152.8 | 151.6 | 150.4 | 149.2 | 148 | 147.1 | 146.2 | 145.3 | 144.4 | 143.5 | 142.6 | 141.7 | 140.8 | 139.9 | 139 | 0 | 0 | 0 | 0 | 0 | 0 | 0 | 0 | 0 | 0 | 0 | 0 | 0 | 0 | 0 | 0 | 0 | 0 | 0 | 0 | 0 | 0 | 0 | 0 | 0 | 0 | 0 | 0 | 0 | 0 | 0 | 0 | 0 | 0 | 0 | 0 | 0 | 0 | 0 | 0 | 0 | 0 | 0 | 0 | 0 | 0 | 0 | 0 | 0 | 0
| 1.0425 / P265GH = H II / Rp0,2 / 60< T ≤ 100 | NA | 8 | 410 | 215 | 215 | 215 | 215 | 215 | 215 | 215 | 213.8333 | 212.6667 | 211.5 | 210.3333 | 209.1667 | 208 | 206.8 | 205.6 | 204.4 | 203.2 | 202 | 200.8 | 199.6 | 198.4 | 197.2 | 196 | 194.5 | 193 | 191.5 | 190 | 188.5 | 187 | 185.5 | 184 | 182.5 | 181 | 179.6 | 178.2 | 176.8 | 175.4 | 174 | 172.6 | 171.2 | 169.8 | 168.4 | 167 | 165.6 | 164.2 | 162.8 | 161.4 | 160 | 158.6 | 157.2 | 155.8 | 154.4 | 153 | 151.7 | 150.4 | 149.1 | 147.8 | 146.5 | 145.2 | 143.9 | 142.6 | 141.3 | 140 | 139 | 138 | 137 | 136 | 135 | 134 | 133 | 132 | 131 | 130 | 129.2 | 128.4 | 127.6 | 126.8 | 126 | 125.2 | 124.4 | 123.6 | 122.8 | 122 | 0 | 0 | 0 | 0 | 0 | 0 | 0 | 0 | 0 | 0 | 0 | 0 | 0 | 0 | 0 | 0 | 0 | 0 | 0 | 0 | 0 | 0 | 0 | 0 | 0 | 0 | 0 | 0 | 0 | 0 | 0 | 0 | 0 | 0 | 0 | 0 | 0 | 0 | 0 | 0 | 0 | 0 | 0 | 0 | 0 | 0 | 0 | 0 | 0 | 0
| 1.0425 / P265GH = H II / Rp0,2 / 100< T ≤ 150 | NA | 8 | 400 | 200 | 200 | 200 | 200 | 200 | 200 | 200 | 198.8333 | 197.6667 | 196.5 | 195.3333 | 194.1667 | 193 | 191.9 | 190.8 | 189.7 | 188.6 | 187.5 | 186.4 | 185.3 | 184.2 | 183.1 | 182 | 180.7 | 179.4 | 178.1 | 176.8 | 175.5 | 174.2 | 172.9 | 171.6 | 170.3 | 169 | 167.6 | 166.2 | 164.8 | 163.4 | 162 | 160.6 | 159.2 | 157.8 | 156.4 | 155 | 153.7 | 152.4 | 151.1 | 149.8 | 148.5 | 147.2 | 145.9 | 144.6 | 143.3 | 142 | 140.8 | 139.6 | 138.4 | 137.2 | 136 | 134.8 | 133.6 | 132.4 | 131.2 | 130 | 129.1 | 128.2 | 127.3 | 126.4 | 125.5 | 124.6 | 123.7 | 122.8 | 121.9 | 121 | 120.3 | 119.6 | 118.9 | 118.2 | 117.5 | 116.8 | 116.1 | 115.4 | 114.7 | 114 | 0 | 0 | 0 | 0 | 0 | 0 | 0 | 0 | 0 | 0 | 0 | 0 | 0 | 0 | 0 | 0 | 0 | 0 | 0 | 0 | 0 | 0 | 0 | 0 | 0 | 0 | 0 | 0 | 0 | 0 | 0 | 0 | 0 | 0 | 0 | 0 | 0 | 0 | 0 | 0 | 0 | 0 | 0 | 0 | 0 | 0 | 0 | 0 | 0 | 0
| 1.0425 / P265GH = H II / Rp0,2 / 150< T ≤ 250 | NA | 8 | 390 | 185 | 185 | 185 | 185 | 185 | 185 | 185 | 184 | 183 | 182 | 181 | 180 | 179 | 177.9 | 176.8 | 175.7 | 174.6 | 173.5 | 172.4 | 171.3 | 170.2 | 169.1 | 168 | 166.8 | 165.6 | 164.4 | 163.2 | 162 | 160.8 | 159.6 | 158.4 | 157.2 | 156 | 154.7 | 153.4 | 152.1 | 150.8 | 149.5 | 148.2 | 146.9 | 145.6 | 144.3 | 143 | 141.8 | 140.6 | 139.4 | 138.2 | 137 | 135.8 | 134.6 | 133.4 | 132.2 | 131 | 130 | 129 | 128 | 127 | 126 | 125 | 124 | 123 | 122 | 121 | 120.1 | 119.2 | 118.3 | 117.4 | 116.5 | 115.6 | 114.7 | 113.8 | 112.9 | 112 | 111.3 | 110.6 | 109.9 | 109.2 | 108.5 | 107.8 | 107.1 | 106.4 | 105.7 | 105 | 0 | 0 | 0 | 0 | 0 | 0 | 0 | 0 | 0 | 0 | 0 | 0 | 0 | 0 | 0 | 0 | 0 | 0 | 0 | 0 | 0 | 0 | 0 | 0 | 0 | 0 | 0 | 0 | 0 | 0 | 0 | 0 | 0 | 0 | 0 | 0 | 0 | 0 | 0 | 0 | 0 | 0 | 0 | 0 | 0 | 0 | 0 | 0 | 0 | 0
| 1.0473 / P355GH / Rp0,2 / 0 <T ≤ 16 | NA | 8 | 510 | 355 | 355 | 355 | 355 | 355 | 355 | 355 | 353 | 351 | 349 | 347 | 345 | 343 | 341 | 339 | 337 | 335 | 333 | 331 | 329 | 327 | 325 | 323 | 320.6 | 318.2 | 315.8 | 313.4 | 311 | 308.6 | 306.2 | 303.8 | 301.4 | 299 | 296.6 | 294.2 | 291.8 | 289.4 | 287 | 284.6 | 282.2 | 279.8 | 277.4 | 275 | 272.7 | 270.4 | 268.1 | 265.8 | 263.5 | 261.2 | 258.9 | 256.6 | 254.3 | 252 | 250 | 248 | 246 | 244 | 242 | 240 | 238 | 236 | 234 | 232 | 230.2 | 228.4 | 226.6 | 224.8 | 223 | 221.2 | 219.4 | 217.6 | 215.8 | 214 | 212.8 | 211.6 | 210.4 | 209.2 | 208 | 206.8 | 205.6 | 204.4 | 203.2 | 202 | 0 | 0 | 0 | 0 | 0 | 0 | 0 | 0 | 0 | 0 | 0 | 0 | 0 | 0 | 0 | 0 | 0 | 0 | 0 | 0 | 0 | 0 | 0 | 0 | 0 | 0 | 0 | 0 | 0 | 0 | 0 | 0 | 0 | 0 | 0 | 0 | 0 | 0 | 0 | 0 | 0 | 0 | 0 | 0 | 0 | 0 | 0 | 0 | 0 | 0
| 1.0473 / P355GH / Rp0,2 / 16< T ≤ 40 | NA | 8 | 510 | 345 | 345 | 345 | 345 | 345 | 345 | 345 | 343.1667 | 341.3333 | 339.5 | 337.6667 | 335.8333 | 334 | 332 | 330 | 328 | 326 | 324 | 322 | 320 | 318 | 316 | 314 | 311.7 | 309.4 | 307.1 | 304.8 | 302.5 | 300.2 | 297.9 | 295.6 | 293.3 | 291 | 288.6 | 286.2 | 283.8 | 281.4 | 279 | 276.6 | 274.2 | 271.8 | 269.4 | 267 | 264.8 | 262.6 | 260.4 | 258.2 | 256 | 253.8 | 251.6 | 249.4 | 247.2 | 245 | 243 | 241 | 239 | 237 | 235 | 233 | 231 | 229 | 227 | 225 | 223.3 | 221.6 | 219.9 | 218.2 | 216.5 | 214.8 | 213.1 | 211.4 | 209.7 | 208 | 206.8 | 205.6 | 204.4 | 203.2 | 202 | 200.8 | 199.6 | 198.4 | 197.2 | 196 | 0 | 0 | 0 | 0 | 0 | 0 | 0 | 0 | 0 | 0 | 0 | 0 | 0 | 0 | 0 | 0 | 0 | 0 | 0 | 0 | 0 | 0 | 0 | 0 | 0 | 0 | 0 | 0 | 0 | 0 | 0 | 0 | 0 | 0 | 0 | 0 | 0 | 0 | 0 | 0 | 0 | 0 | 0 | 0 | 0 | 0 | 0 | 0 | 0 | 0
| 1.0473 / P355GH / Rp0,2 / 40< T ≤ 60 | NA | 8 | 510 | 335 | 335 | 335 | 335 | 335 | 335 | 335 | 333.1667 | 331.3333 | 329.5 | 327.6667 | 325.8333 | 324 | 322.1 | 320.2 | 318.3 | 316.4 | 314.5 | 312.6 | 310.7 | 308.8 | 306.9 | 305 | 302.7 | 300.4 | 298.1 | 295.8 | 293.5 | 291.2 | 288.9 | 286.6 | 284.3 | 282 | 279.7 | 277.4 | 275.1 | 272.8 | 270.5 | 268.2 | 265.9 | 263.6 | 261.3 | 259 | 256.9 | 254.8 | 252.7 | 250.6 | 248.5 | 246.4 | 244.3 | 242.2 | 240.1 | 238 | 236.1 | 234.2 | 232.3 | 230.4 | 228.5 | 226.6 | 224.7 | 222.8 | 220.9 | 219 | 217.3 | 215.6 | 213.9 | 212.2 | 210.5 | 208.8 | 207.1 | 205.4 | 203.7 | 202 | 200.8 | 199.6 | 198.4 | 197.2 | 196 | 194.8 | 193.6 | 192.4 | 191.2 | 190 | 0 | 0 | 0 | 0 | 0 | 0 | 0 | 0 | 0 | 0 | 0 | 0 | 0 | 0 | 0 | 0 | 0 | 0 | 0 | 0 | 0 | 0 | 0 | 0 | 0 | 0 | 0 | 0 | 0 | 0 | 0 | 0 | 0 | 0 | 0 | 0 | 0 | 0 | 0 | 0 | 0 | 0 | 0 | 0 | 0 | 0 | 0 | 0 | 0 | 0
| 1.0473 / P355GH / Rp0,2 / 60< T ≤ 100 | NA | 8 | 490 | 315 | 315 | 315 | 315 | 315 | 315 | 315 | 313.3333 | 311.6667 | 310 | 308.3333 | 306.6667 | 305 | 303.2 | 301.4 | 299.6 | 297.8 | 296 | 294.2 | 292.4 | 290.6 | 288.8 | 287 | 284.8 | 282.6 | 280.4 | 278.2 | 276 | 273.8 | 271.6 | 269.4 | 267.2 | 265 | 262.9 | 260.8 | 258.7 | 256.6 | 254.5 | 252.4 | 250.3 | 248.2 | 246.1 | 244 | 242 | 240 | 238 | 236 | 234 | 232 | 230 | 228 | 226 | 224 | 222.2 | 220.4 | 218.6 | 216.8 | 215 | 213.2 | 211.4 | 209.6 | 207.8 | 206 | 204.4 | 202.8 | 201.2 | 199.6 | 198 | 196.4 | 194.8 | 193.2 | 191.6 | 190 | 188.9 | 187.8 | 186.7 | 185.6 | 184.5 | 183.4 | 182.3 | 181.2 | 180.1 | 179 | 0 | 0 | 0 | 0 | 0 | 0 | 0 | 0 | 0 | 0 | 0 | 0 | 0 | 0 | 0 | 0 | 0 | 0 | 0 | 0 | 0 | 0 | 0 | 0 | 0 | 0 | 0 | 0 | 0 | 0 | 0 | 0 | 0 | 0 | 0 | 0 | 0 | 0 | 0 | 0 | 0 | 0 | 0 | 0 | 0 | 0 | 0 | 0 | 0 | 0
| 1.0473 / P355GH / Rp0,2 / 100< T ≤ 150 | NA | 8 | 480 | 295 | 295 | 295 | 295 | 295 | 295 | 295 | 293.3333 | 291.6667 | 290 | 288.3333 | 286.6667 | 285 | 283.3 | 281.6 | 279.9 | 278.2 | 276.5 | 274.8 | 273.1 | 271.4 | 269.7 | 268 | 266.1 | 264.2 | 262.3 | 260.4 | 258.5 | 256.6 | 254.7 | 252.8 | 250.9 | 249 | 246.9 | 244.8 | 242.7 | 240.6 | 238.5 | 236.4 | 234.3 | 232.2 | 230.1 | 228 | 226.1 | 224.2 | 222.3 | 220.4 | 218.5 | 216.6 | 214.7 | 212.8 | 210.9 | 209 | 207.3 | 205.6 | 203.9 | 202.2 | 200.5 | 198.8 | 197.1 | 195.4 | 193.7 | 192 | 190.6 | 189.2 | 187.8 | 186.4 | 185 | 183.6 | 182.2 | 180.8 | 179.4 | 178 | 176.9 | 175.8 | 174.7 | 173.6 | 172.5 | 171.4 | 170.3 | 169.2 | 168.1 | 167 | 0 | 0 | 0 | 0 | 0 | 0 | 0 | 0 | 0 | 0 | 0 | 0 | 0 | 0 | 0 | 0 | 0 | 0 | 0 | 0 | 0 | 0 | 0 | 0 | 0 | 0 | 0 | 0 | 0 | 0 | 0 | 0 | 0 | 0 | 0 | 0 | 0 | 0 | 0 | 0 | 0 | 0 | 0 | 0 | 0 | 0 | 0 | 0 | 0 | 0
| 1.0473 / P355GH / Rp0,2 / 150< T ≤ 250 | NA | 8 | 470 | 280 | 280 | 280 | 280 | 280 | 280 | 280 | 278.5 | 277 | 275.5 | 274 | 272.5 | 271 | 269.4 | 267.8 | 266.2 | 264.6 | 263 | 261.4 | 259.8 | 258.2 | 256.6 | 255 | 253.1 | 251.2 | 249.3 | 247.4 | 245.5 | 243.6 | 241.7 | 239.8 | 237.9 | 236 | 234.1 | 232.2 | 230.3 | 228.4 | 226.5 | 224.6 | 222.7 | 220.8 | 218.9 | 217 | 215.2 | 213.4 | 211.6 | 209.8 | 208 | 206.2 | 204.4 | 202.6 | 200.8 | 199 | 197.4 | 195.8 | 194.2 | 192.6 | 191 | 189.4 | 187.8 | 186.2 | 184.6 | 183 | 181.6 | 180.2 | 178.8 | 177.4 | 176 | 174.6 | 173.2 | 171.8 | 170.4 | 169 | 168 | 167 | 166 | 165 | 164 | 163 | 162 | 161 | 160 | 159 | 0 | 0 | 0 | 0 | 0 | 0 | 0 | 0 | 0 | 0 | 0 | 0 | 0 | 0 | 0 | 0 | 0 | 0 | 0 | 0 | 0 | 0 | 0 | 0 | 0 | 0 | 0 | 0 | 0 | 0 | 0 | 0 | 0 | 0 | 0 | 0 | 0 | 0 | 0 | 0 | 0 | 0 | 0 | 0 | 0 | 0 | 0 | 0 | 0 | 0
| 1.0481 / P295GH / Rp0,2 / 0 <T ≤ 16 | NA | 8 | 460 | 295 | 295 | 295 | 295 | 295 | 295 | 295 | 293.3333 | 291.6667 | 290 | 288.3333 | 286.6667 | 285 | 283.3 | 281.6 | 279.9 | 278.2 | 276.5 | 274.8 | 273.1 | 271.4 | 269.7 | 268 | 266.1 | 264.2 | 262.3 | 260.4 | 258.5 | 256.6 | 254.7 | 252.8 | 250.9 | 249 | 246.9 | 244.8 | 242.7 | 240.6 | 238.5 | 236.4 | 234.3 | 232.2 | 230.1 | 228 | 226.1 | 224.2 | 222.3 | 220.4 | 218.5 | 216.6 | 214.7 | 212.8 | 210.9 | 209 | 207.3 | 205.6 | 203.9 | 202.2 | 200.5 | 198.8 | 197.1 | 195.4 | 193.7 | 192 | 190.6 | 189.2 | 187.8 | 186.4 | 185 | 183.6 | 182.2 | 180.8 | 179.4 | 178 | 176.9 | 175.8 | 174.7 | 173.6 | 172.5 | 171.4 | 170.3 | 169.2 | 168.1 | 167 | 0 | 0 | 0 | 0 | 0 | 0 | 0 | 0 | 0 | 0 | 0 | 0 | 0 | 0 | 0 | 0 | 0 | 0 | 0 | 0 | 0 | 0 | 0 | 0 | 0 | 0 | 0 | 0 | 0 | 0 | 0 | 0 | 0 | 0 | 0 | 0 | 0 | 0 | 0 | 0 | 0 | 0 | 0 | 0 | 0 | 0 | 0 | 0 | 0 | 0
| 1.0481 / P295GH / Rp0,2 / 16< T ≤ 40 | NA | 8 | 460 | 290 | 290 | 290 | 290 | 290 | 290 | 290 | 288.3333 | 286.6667 | 285 | 283.3333 | 281.6667 | 280 | 278.4 | 276.8 | 275.2 | 273.6 | 272 | 270.4 | 268.8 | 267.2 | 265.6 | 264 | 262 | 260 | 258 | 256 | 254 | 252 | 250 | 248 | 246 | 244 | 242.1 | 240.2 | 238.3 | 236.4 | 234.5 | 232.6 | 230.7 | 228.8 | 226.9 | 225 | 223.1 | 221.2 | 219.3 | 217.4 | 215.5 | 213.6 | 211.7 | 209.8 | 207.9 | 206 | 204.3 | 202.6 | 200.9 | 199.2 | 197.5 | 195.8 | 194.1 | 192.4 | 190.7 | 189 | 187.6 | 186.2 | 184.8 | 183.4 | 182 | 180.6 | 179.2 | 177.8 | 176.4 | 175 | 174 | 173 | 172 | 171 | 170 | 169 | 168 | 167 | 166 | 165 | 0 | 0 | 0 | 0 | 0 | 0 | 0 | 0 | 0 | 0 | 0 | 0 | 0 | 0 | 0 | 0 | 0 | 0 | 0 | 0 | 0 | 0 | 0 | 0 | 0 | 0 | 0 | 0 | 0 | 0 | 0 | 0 | 0 | 0 | 0 | 0 | 0 | 0 | 0 | 0 | 0 | 0 | 0 | 0 | 0 | 0 | 0 | 0 | 0 | 0
| 1.0481 / P295GH / Rp0,2 / 40< T ≤ 60 | NA | 8 | 460 | 285 | 285 | 285 | 285 | 285 | 285 | 285 | 283.5 | 282 | 280.5 | 279 | 277.5 | 276 | 274.3 | 272.6 | 270.9 | 269.2 | 267.5 | 265.8 | 264.1 | 262.4 | 260.7 | 259 | 257.1 | 255.2 | 253.3 | 251.4 | 249.5 | 247.6 | 245.7 | 243.8 | 241.9 | 240 | 238.1 | 236.2 | 234.3 | 232.4 | 230.5 | 228.6 | 226.7 | 224.8 | 222.9 | 221 | 219.1 | 217.2 | 215.3 | 213.4 | 211.5 | 209.6 | 207.7 | 205.8 | 203.9 | 202 | 200.4 | 198.8 | 197.2 | 195.6 | 194 | 192.4 | 190.8 | 189.2 | 187.6 | 186 | 184.6 | 183.2 | 181.8 | 180.4 | 179 | 177.6 | 176.2 | 174.8 | 173.4 | 172 | 171 | 170 | 169 | 168 | 167 | 166 | 165 | 164 | 163 | 162 | 0 | 0 | 0 | 0 | 0 | 0 | 0 | 0 | 0 | 0 | 0 | 0 | 0 | 0 | 0 | 0 | 0 | 0 | 0 | 0 | 0 | 0 | 0 | 0 | 0 | 0 | 0 | 0 | 0 | 0 | 0 | 0 | 0 | 0 | 0 | 0 | 0 | 0 | 0 | 0 | 0 | 0 | 0 | 0 | 0 | 0 | 0 | 0 | 0 | 0
| 1.0481 / P295GH / Rp0,2 / 60< T ≤ 100 | NA | 8 | 460 | 260 | 260 | 260 | 260 | 260 | 260 | 260 | 258.5 | 257 | 255.5 | 254 | 252.5 | 251 | 249.6 | 248.2 | 246.8 | 245.4 | 244 | 242.6 | 241.2 | 239.8 | 238.4 | 237 | 235.2 | 233.4 | 231.6 | 229.8 | 228 | 226.2 | 224.4 | 222.6 | 220.8 | 219 | 217.2 | 215.4 | 213.6 | 211.8 | 210 | 208.2 | 206.4 | 204.6 | 202.8 | 201 | 199.3 | 197.6 | 195.9 | 194.2 | 192.5 | 190.8 | 189.1 | 187.4 | 185.7 | 184 | 182.6 | 181.2 | 179.8 | 178.4 | 177 | 175.6 | 174.2 | 172.8 | 171.4 | 170 | 168.7 | 167.4 | 166.1 | 164.8 | 163.5 | 162.2 | 160.9 | 159.6 | 158.3 | 157 | 156.1 | 155.2 | 154.3 | 153.4 | 152.5 | 151.6 | 150.7 | 149.8 | 148.9 | 148 | 0 | 0 | 0 | 0 | 0 | 0 | 0 | 0 | 0 | 0 | 0 | 0 | 0 | 0 | 0 | 0 | 0 | 0 | 0 | 0 | 0 | 0 | 0 | 0 | 0 | 0 | 0 | 0 | 0 | 0 | 0 | 0 | 0 | 0 | 0 | 0 | 0 | 0 | 0 | 0 | 0 | 0 | 0 | 0 | 0 | 0 | 0 | 0 | 0 | 0
| 1.0481 / P295GH / Rp0,2 / 100< T ≤ 150 | NA | 8 | 440 | 235 | 235 | 235 | 235 | 235 | 235 | 235 | 233.6667 | 232.3333 | 231 | 229.6667 | 228.3333 | 227 | 225.7 | 224.4 | 223.1 | 221.8 | 220.5 | 219.2 | 217.9 | 216.6 | 215.3 | 214 | 212.4 | 210.8 | 209.2 | 207.6 | 206 | 204.4 | 202.8 | 201.2 | 199.6 | 198 | 196.4 | 194.8 | 193.2 | 191.6 | 190 | 188.4 | 186.8 | 185.2 | 183.6 | 182 | 180.5 | 179 | 177.5 | 176 | 174.5 | 173 | 171.5 | 170 | 168.5 | 167 | 165.6 | 164.2 | 162.8 | 161.4 | 160 | 158.6 | 157.2 | 155.8 | 154.4 | 153 | 151.9 | 150.8 | 149.7 | 148.6 | 147.5 | 146.4 | 145.3 | 144.2 | 143.1 | 142 | 141.1 | 140.2 | 139.3 | 138.4 | 137.5 | 136.6 | 135.7 | 134.8 | 133.9 | 133 | 0 | 0 | 0 | 0 | 0 | 0 | 0 | 0 | 0 | 0 | 0 | 0 | 0 | 0 | 0 | 0 | 0 | 0 | 0 | 0 | 0 | 0 | 0 | 0 | 0 | 0 | 0 | 0 | 0 | 0 | 0 | 0 | 0 | 0 | 0 | 0 | 0 | 0 | 0 | 0 | 0 | 0 | 0 | 0 | 0 | 0 | 0 | 0 | 0 | 0
| 1.0481 / P295GH / Rp0,2 / 150< T ≤ 250 | NA | 8 | 430 | 220 | 220 | 220 | 220 | 220 | 220 | 220 | 218.8333 | 217.6667 | 216.5 | 215.3333 | 214.1667 | 213 | 211.7 | 210.4 | 209.1 | 207.8 | 206.5 | 205.2 | 203.9 | 202.6 | 201.3 | 200 | 198.5 | 197 | 195.5 | 194 | 192.5 | 191 | 189.5 | 188 | 186.5 | 185 | 183.5 | 182 | 180.5 | 179 | 177.5 | 176 | 174.5 | 173 | 171.5 | 170 | 168.6 | 167.2 | 165.8 | 164.4 | 163 | 161.6 | 160.2 | 158.8 | 157.4 | 156 | 154.8 | 153.6 | 152.4 | 151.2 | 150 | 148.8 | 147.6 | 146.4 | 145.2 | 144 | 142.9 | 141.8 | 140.7 | 139.6 | 138.5 | 137.4 | 136.3 | 135.2 | 134.1 | 133 | 132.2 | 131.4 | 130.6 | 129.8 | 129 | 128.2 | 127.4 | 126.6 | 125.8 | 125 | 0 | 0 | 0 | 0 | 0 | 0 | 0 | 0 | 0 | 0 | 0 | 0 | 0 | 0 | 0 | 0 | 0 | 0 | 0 | 0 | 0 | 0 | 0 | 0 | 0 | 0 | 0 | 0 | 0 | 0 | 0 | 0 | 0 | 0 | 0 | 0 | 0 | 0 | 0 | 0 | 0 | 0 | 0 | 0 | 0 | 0 | 0 | 0 | 0 | 0
| 1.5415 / 16Mo3 / Rp0,2 / 0 <T ≤ 16 | NA | 8 | 440 | 275 | 275 | 275 | 275 | 275 | 275 | 275 | 274.6667 | 274.3333 | 274 | 273.6667 | 273.3333 | 273 | 272.1 | 271.2 | 270.3 | 269.4 | 268.5 | 267.6 | 266.7 | 265.8 | 264.9 | 264 | 262.6 | 261.2 | 259.8 | 258.4 | 257 | 255.6 | 254.2 | 252.8 | 251.4 | 250 | 248.3 | 246.6 | 244.9 | 243.2 | 241.5 | 239.8 | 238.1 | 236.4 | 234.7 | 233 | 231 | 229 | 227 | 225 | 223 | 221 | 219 | 217 | 215 | 213 | 211.1 | 209.2 | 207.3 | 205.4 | 203.5 | 201.6 | 199.7 | 197.8 | 195.9 | 194 | 192.1 | 190.2 | 188.3 | 186.4 | 184.5 | 182.6 | 180.7 | 178.8 | 176.9 | 175 | 173.4 | 171.8 | 170.2 | 168.6 | 167 | 165.4 | 163.8 | 162.2 | 160.6 | 159 | 157.8 | 156.6 | 155.4 | 154.2 | 153 | 151.8 | 150.6 | 149.4 | 148.2 | 147 | 146.4 | 145.8 | 145.2 | 144.6 | 144 | 143.4 | 142.8 | 142.2 | 141.6 | 141 | 0 | 0 | 0 | 0 | 0 | 0 | 0 | 0 | 0 | 0 | 0 | 0 | 0 | 0 | 0 | 0 | 0 | 0 | 0 | 0 | 0 | 0 | 0 | 0 | 0 | 0 | 0 | 0 | 0 | 0
| 1.5415 / 16Mo3 / Rp0,2 / 16< T ≤ 40 | NA | 8 | 440 | 270 | 270 | 270 | 270 | 270 | 270 | 270 | 269.6667 | 269.3333 | 269 | 268.6667 | 268.3333 | 268 | 267.1 | 266.2 | 265.3 | 264.4 | 263.5 | 262.6 | 261.7 | 260.8 | 259.9 | 259 | 257.6 | 256.2 | 254.8 | 253.4 | 252 | 250.6 | 249.2 | 247.8 | 246.4 | 245 | 243.3 | 241.6 | 239.9 | 238.2 | 236.5 | 234.8 | 233.1 | 231.4 | 229.7 | 228 | 226.1 | 224.2 | 222.3 | 220.4 | 218.5 | 216.6 | 214.7 | 212.8 | 210.9 | 209 | 207.1 | 205.2 | 203.3 | 201.4 | 199.5 | 197.6 | 195.7 | 193.8 | 191.9 | 190 | 188.2 | 186.4 | 184.6 | 182.8 | 181 | 179.2 | 177.4 | 175.6 | 173.8 | 172 | 170.4 | 168.8 | 167.2 | 165.6 | 164 | 162.4 | 160.8 | 159.2 | 157.6 | 156 | 154.9 | 153.8 | 152.7 | 151.6 | 150.5 | 149.4 | 148.3 | 147.2 | 146.1 | 145 | 144.4 | 143.8 | 143.2 | 142.6 | 142 | 141.4 | 140.8 | 140.2 | 139.6 | 139 | 0 | 0 | 0 | 0 | 0 | 0 | 0 | 0 | 0 | 0 | 0 | 0 | 0 | 0 | 0 | 0 | 0 | 0 | 0 | 0 | 0 | 0 | 0 | 0 | 0 | 0 | 0 | 0 | 0 | 0
| 1.5415 / 16Mo3 / Rp0,2 / 40< T ≤ 60 | NA | 8 | 440 | 260 | 260 | 260 | 260 | 260 | 260 | 260 | 259.6667 | 259.3333 | 259 | 258.6667 | 258.3333 | 258 | 257.2 | 256.4 | 255.6 | 254.8 | 254 | 253.2 | 252.4 | 251.6 | 250.8 | 250 | 248.6 | 247.2 | 245.8 | 244.4 | 243 | 241.6 | 240.2 | 238.8 | 237.4 | 236 | 234.4 | 232.8 | 231.2 | 229.6 | 228 | 226.4 | 224.8 | 223.2 | 221.6 | 220 | 218.2 | 216.4 | 214.6 | 212.8 | 211 | 209.2 | 207.4 | 205.6 | 203.8 | 202 | 200.1 | 198.2 | 196.3 | 194.4 | 192.5 | 190.6 | 188.7 | 186.8 | 184.9 | 183 | 181.2 | 179.4 | 177.6 | 175.8 | 174 | 172.2 | 170.4 | 168.6 | 166.8 | 165 | 163.5 | 162 | 160.5 | 159 | 157.5 | 156 | 154.5 | 153 | 151.5 | 150 | 148.9 | 147.8 | 146.7 | 145.6 | 144.5 | 143.4 | 142.3 | 141.2 | 140.1 | 139 | 138.5 | 138 | 137.5 | 137 | 136.5 | 136 | 135.5 | 135 | 134.5 | 134 | 0 | 0 | 0 | 0 | 0 | 0 | 0 | 0 | 0 | 0 | 0 | 0 | 0 | 0 | 0 | 0 | 0 | 0 | 0 | 0 | 0 | 0 | 0 | 0 | 0 | 0 | 0 | 0 | 0 | 0
| 1.5415 / 16Mo3 / Rp0,2 / 60< T ≤ 100 | NA | 8 | 430 | 240 | 240 | 240 | 240 | 240 | 240 | 240 | 239.6667 | 239.3333 | 239 | 238.6667 | 238.3333 | 238 | 237.2 | 236.4 | 235.6 | 234.8 | 234 | 233.2 | 232.4 | 231.6 | 230.8 | 230 | 228.8 | 227.6 | 226.4 | 225.2 | 224 | 222.8 | 221.6 | 220.4 | 219.2 | 218 | 216.5 | 215 | 213.5 | 212 | 210.5 | 209 | 207.5 | 206 | 204.5 | 203 | 201.3 | 199.6 | 197.9 | 196.2 | 194.5 | 192.8 | 191.1 | 189.4 | 187.7 | 186 | 184.3 | 182.6 | 180.9 | 179.2 | 177.5 | 175.8 | 174.1 | 172.4 | 170.7 | 169 | 167.4 | 165.8 | 164.2 | 162.6 | 161 | 159.4 | 157.8 | 156.2 | 154.6 | 153 | 151.6 | 150.2 | 148.8 | 147.4 | 146 | 144.6 | 143.2 | 141.8 | 140.4 | 139 | 138 | 137 | 136 | 135 | 134 | 133 | 132 | 131 | 130 | 129 | 128.4 | 127.8 | 127.2 | 126.6 | 126 | 125.4 | 124.8 | 124.2 | 123.6 | 123 | 0 | 0 | 0 | 0 | 0 | 0 | 0 | 0 | 0 | 0 | 0 | 0 | 0 | 0 | 0 | 0 | 0 | 0 | 0 | 0 | 0 | 0 | 0 | 0 | 0 | 0 | 0 | 0 | 0 | 0
| 1.5415 / 16Mo3 / Rp0,2 / 100< T ≤ 150 | NA | 8 | 420 | 220 | 220 | 220 | 220 | 220 | 220 | 220 | 219.6667 | 219.3333 | 219 | 218.6667 | 218.3333 | 218 | 217.3 | 216.6 | 215.9 | 215.2 | 214.5 | 213.8 | 213.1 | 212.4 | 211.7 | 211 | 209.9 | 208.8 | 207.7 | 206.6 | 205.5 | 204.4 | 203.3 | 202.2 | 201.1 | 200 | 198.6 | 197.2 | 195.8 | 194.4 | 193 | 191.6 | 190.2 | 188.8 | 187.4 | 186 | 184.5 | 183 | 181.5 | 180 | 178.5 | 177 | 175.5 | 174 | 172.5 | 171 | 169.4 | 167.8 | 166.2 | 164.6 | 163 | 161.4 | 159.8 | 158.2 | 156.6 | 155 | 153.5 | 152 | 150.5 | 149 | 147.5 | 146 | 144.5 | 143 | 141.5 | 140 | 138.7 | 137.4 | 136.1 | 134.8 | 133.5 | 132.2 | 130.9 | 129.6 | 128.3 | 127 | 126.1 | 125.2 | 124.3 | 123.4 | 122.5 | 121.6 | 120.7 | 119.8 | 118.9 | 118 | 117.5 | 117 | 116.5 | 116 | 115.5 | 115 | 114.5 | 114 | 113.5 | 113 | 0 | 0 | 0 | 0 | 0 | 0 | 0 | 0 | 0 | 0 | 0 | 0 | 0 | 0 | 0 | 0 | 0 | 0 | 0 | 0 | 0 | 0 | 0 | 0 | 0 | 0 | 0 | 0 | 0 | 0
| 1.5415 / 16Mo3 / Rp0,2 / 150< T ≤ 250 | NA | 8 | 410 | 210 | 210 | 210 | 210 | 210 | 210 | 210 | 209.6667 | 209.3333 | 209 | 208.6667 | 208.3333 | 208 | 207.4 | 206.8 | 206.2 | 205.6 | 205 | 204.4 | 203.8 | 203.2 | 202.6 | 202 | 200.9 | 199.8 | 198.7 | 197.6 | 196.5 | 195.4 | 194.3 | 193.2 | 192.1 | 191 | 189.7 | 188.4 | 187.1 | 185.8 | 184.5 | 183.2 | 181.9 | 180.6 | 179.3 | 178 | 176.5 | 175 | 173.5 | 172 | 170.5 | 169 | 167.5 | 166 | 164.5 | 163 | 161.5 | 160 | 158.5 | 157 | 155.5 | 154 | 152.5 | 151 | 149.5 | 148 | 146.6 | 145.2 | 143.8 | 142.4 | 141 | 139.6 | 138.2 | 136.8 | 135.4 | 134 | 132.7 | 131.4 | 130.1 | 128.8 | 127.5 | 126.2 | 124.9 | 123.6 | 122.3 | 121 | 120.2 | 119.4 | 118.6 | 117.8 | 117 | 116.2 | 115.4 | 114.6 | 113.8 | 113 | 112.5 | 112 | 111.5 | 111 | 110.5 | 110 | 109.5 | 109 | 108.5 | 108 | 0 | 0 | 0 | 0 | 0 | 0 | 0 | 0 | 0 | 0 | 0 | 0 | 0 | 0 | 0 | 0 | 0 | 0 | 0 | 0 | 0 | 0 | 0 | 0 | 0 | 0 | 0 | 0 | 0 | 0
| 1.7335 / 13CrMo4-5 / Rp0,2 / 0 <T ≤ 16 | NA | 8 | 450 | 300 | 300 | 300 | 300 | 300 | 300 | 300 | 299 | 298 | 297 | 296 | 295 | 294 | 293.1 | 292.2 | 291.3 | 290.4 | 289.5 | 288.6 | 287.7 | 286.8 | 285.9 | 285 | 283.4 | 281.8 | 280.2 | 278.6 | 277 | 275.4 | 273.8 | 272.2 | 270.6 | 269 | 267.3 | 265.6 | 263.9 | 262.2 | 260.5 | 258.8 | 257.1 | 255.4 | 253.7 | 252 | 250.2 | 248.4 | 246.6 | 244.8 | 243 | 241.2 | 239.4 | 237.6 | 235.8 | 234 | 232.2 | 230.4 | 228.6 | 226.8 | 225 | 223.2 | 221.4 | 219.6 | 217.8 | 216 | 214.4 | 212.8 | 211.2 | 209.6 | 208 | 206.4 | 204.8 | 203.2 | 201.6 | 200 | 198.6 | 197.2 | 195.8 | 194.4 | 193 | 191.6 | 190.2 | 188.8 | 187.4 | 186 | 184.9 | 183.8 | 182.7 | 181.6 | 180.5 | 179.4 | 178.3 | 177.2 | 176.1 | 175 | 173.9 | 172.8 | 171.7 | 170.6 | 169.5 | 168.4 | 167.3 | 166.2 | 165.1 | 164 | 0 | 0 | 0 | 0 | 0 | 0 | 0 | 0 | 0 | 0 | 0 | 0 | 0 | 0 | 0 | 0 | 0 | 0 | 0 | 0 | 0 | 0 | 0 | 0 | 0 | 0 | 0 | 0 | 0 | 0
| 1.7335 / 13CrMo4-5;Rp0,2 / 16< T ≤ 60 | NA | 8 | 450 | 290 | 290 | 290 | 290 | 290 | 290 | 290 | 289.1667 | 288.3333 | 287.5 | 286.6667 | 285.8333 | 285 | 284 | 283 | 282 | 281 | 280 | 279 | 278 | 277 | 276 | 275 | 273.5 | 272 | 270.5 | 269 | 267.5 | 266 | 264.5 | 263 | 261.5 | 260 | 258.3 | 256.6 | 254.9 | 253.2 | 251.5 | 249.8 | 248.1 | 246.4 | 244.7 | 243 | 241.3 | 239.6 | 237.9 | 236.2 | 234.5 | 232.8 | 231.1 | 229.4 | 227.7 | 226 | 224.3 | 222.6 | 220.9 | 219.2 | 217.5 | 215.8 | 214.1 | 212.4 | 210.7 | 209 | 207.5 | 206 | 204.5 | 203 | 201.5 | 200 | 198.5 | 197 | 195.5 | 194 | 192.6 | 191.2 | 189.8 | 188.4 | 187 | 185.6 | 184.2 | 182.8 | 181.4 | 180 | 178.9 | 177.8 | 176.7 | 175.6 | 174.5 | 173.4 | 172.3 | 171.2 | 170.1 | 169 | 168 | 167 | 166 | 165 | 164 | 163 | 162 | 161 | 160 | 159 | 0 | 0 | 0 | 0 | 0 | 0 | 0 | 0 | 0 | 0 | 0 | 0 | 0 | 0 | 0 | 0 | 0 | 0 | 0 | 0 | 0 | 0 | 0 | 0 | 0 | 0 | 0 | 0 | 0 | 0
| 1.7335 / 13CrMo4-5;Rp0,2 / 60< T ≤ 100 | NA | 8 | 440 | 270 | 270 | 270 | 270 | 270 | 270 | 270 | 269.1667 | 268.3333 | 267.5 | 266.6667 | 265.8333 | 265 | 264.1 | 263.2 | 262.3 | 261.4 | 260.5 | 259.6 | 258.7 | 257.8 | 256.9 | 256 | 254.6 | 253.2 | 251.8 | 250.4 | 249 | 247.6 | 246.2 | 244.8 | 243.4 | 242 | 240.5 | 239 | 237.5 | 236 | 234.5 | 233 | 231.5 | 230 | 228.5 | 227 | 225.3 | 223.6 | 221.9 | 220.2 | 218.5 | 216.8 | 215.1 | 213.4 | 211.7 | 210 | 208.5 | 207 | 205.5 | 204 | 202.5 | 201 | 199.5 | 198 | 196.5 | 195 | 193.5 | 192 | 190.5 | 189 | 187.5 | 186 | 184.5 | 183 | 181.5 | 180 | 178.8 | 177.6 | 176.4 | 175.2 | 174 | 172.8 | 171.6 | 170.4 | 169.2 | 168 | 166.9 | 165.8 | 164.7 | 163.6 | 162.5 | 161.4 | 160.3 | 159.2 | 158.1 | 157 | 156.1 | 155.2 | 154.3 | 153.4 | 152.5 | 151.6 | 150.7 | 149.8 | 148.9 | 148 | 0 | 0 | 0 | 0 | 0 | 0 | 0 | 0 | 0 | 0 | 0 | 0 | 0 | 0 | 0 | 0 | 0 | 0 | 0 | 0 | 0 | 0 | 0 | 0 | 0 | 0 | 0 | 0 | 0 | 0
| 1.7335 / 13CrMo4-5;Rp0,2 / 100< T < 150 | NA | 8 | 430 | 255 | 255 | 255 | 255 | 255 | 255 | 255 | 254.1667 | 253.3333 | 252.5 | 251.6667 | 250.8333 | 250 | 249.2 | 248.4 | 247.6 | 246.8 | 246 | 245.2 | 244.4 | 243.6 | 242.8 | 242 | 240.7 | 239.4 | 238.1 | 236.8 | 235.5 | 234.2 | 232.9 | 231.6 | 230.3 | 229 | 227.5 | 226 | 224.5 | 223 | 221.5 | 220 | 218.5 | 217 | 215.5 | 214 | 212.5 | 211 | 209.5 | 208 | 206.5 | 205 | 203.5 | 202 | 200.5 | 199 | 197.5 | 196 | 194.5 | 193 | 191.5 | 190 | 188.5 | 187 | 185.5 | 184 | 182.6 | 181.2 | 179.8 | 178.4 | 177 | 175.6 | 174.2 | 172.8 | 171.4 | 170 | 168.9 | 167.8 | 166.7 | 165.6 | 164.5 | 163.4 | 162.3 | 161.2 | 160.1 | 159 | 157.9 | 156.8 | 155.7 | 154.6 | 153.5 | 152.4 | 151.3 | 150.2 | 149.1 | 148 | 147.1 | 146.2 | 145.3 | 144.4 | 143.5 | 142.6 | 141.7 | 140.8 | 139.9 | 139 | 0 | 0 | 0 | 0 | 0 | 0 | 0 | 0 | 0 | 0 | 0 | 0 | 0 | 0 | 0 | 0 | 0 | 0 | 0 | 0 | 0 | 0 | 0 | 0 | 0 | 0 | 0 | 0 | 0 | 0
| 1.7335 / 13CrMo4-5;Rp0,2 / 150< T < 250 | NA | 8 | 420 | 245 | 245 | 245 | 245 | 245 | 245 | 245 | 243.3333 | 241.6667 | 240 | 238.3333 | 236.6667 | 235 | 233.8 | 232.6 | 231.4 | 230.2 | 229 | 227.8 | 226.6 | 225.4 | 224.2 | 223 | 222.2 | 221.4 | 220.6 | 219.8 | 219 | 218.2 | 217.4 | 216.6 | 215.8 | 215 | 214.6 | 214.2 | 213.8 | 213.4 | 213 | 212.6 | 212.2 | 211.8 | 211.4 | 211 | 209.8 | 208.6 | 207.4 | 206.2 | 205 | 203.8 | 202.6 | 201.4 | 200.2 | 199 | 197.5 | 196 | 194.5 | 193 | 191.5 | 190 | 188.5 | 187 | 185.5 | 184 | 182.6 | 181.2 | 179.8 | 178.4 | 177 | 175.6 | 174.2 | 172.8 | 171.4 | 170 | 168.9 | 167.8 | 166.7 | 165.6 | 164.5 | 163.4 | 162.3 | 161.2 | 160.1 | 159 | 157.9 | 156.8 | 155.7 | 154.6 | 153.5 | 152.4 | 151.3 | 150.2 | 149.1 | 148 | 147.1 | 146.2 | 145.3 | 144.4 | 143.5 | 142.6 | 141.7 | 140.8 | 139.9 | 139 | 0 | 0 | 0 | 0 | 0 | 0 | 0 | 0 | 0 | 0 | 0 | 0 | 0 | 0 | 0 | 0 | 0 | 0 | 0 | 0 | 0 | 0 | 0 | 0 | 0 | 0 | 0 | 0 | 0 | 0
| 1.7380 / 10CrMo9-10;Rp0,2 / 0 <T ≤ 16 | NA | 8 | 480 | 310 | 310 | 310 | 310 | 310 | 310 | 310 | 306.3333 | 302.6667 | 299 | 295.3333 | 291.6667 | 288 | 285.8 | 283.6 | 281.4 | 279.2 | 277 | 274.8 | 272.6 | 270.4 | 268.2 | 266 | 264.8 | 263.6 | 262.4 | 261.2 | 260 | 258.8 | 257.6 | 256.4 | 255.2 | 254 | 253.4 | 252.8 | 252.2 | 251.6 | 251 | 250.4 | 249.8 | 249.2 | 248.6 | 248 | 247.5 | 247 | 246.5 | 246 | 245.5 | 245 | 244.5 | 244 | 243.5 | 243 | 242.3 | 241.6 | 240.9 | 240.2 | 239.5 | 238.8 | 238.1 | 237.4 | 236.7 | 236 | 234.9 | 233.8 | 232.7 | 231.6 | 230.5 | 229.4 | 228.3 | 227.2 | 226.1 | 225 | 223.7 | 222.4 | 221.1 | 219.8 | 218.5 | 217.2 | 215.9 | 214.6 | 213.3 | 212 | 210.5 | 209 | 207.5 | 206 | 204.5 | 203 | 201.5 | 200 | 198.5 | 197 | 195.8 | 194.6 | 193.4 | 192.2 | 191 | 189.8 | 188.6 | 187.4 | 186.2 | 185 | 0 | 0 | 0 | 0 | 0 | 0 | 0 | 0 | 0 | 0 | 0 | 0 | 0 | 0 | 0 | 0 | 0 | 0 | 0 | 0 | 0 | 0 | 0 | 0 | 0 | 0 | 0 | 0 | 0 | 0
| 1.7380 / 10CrMo9-10;Rp0,2 / 16< T ≤ 40 | NA | 8 | 480 | 300 | 300 | 300 | 300 | 300 | 300 | 300 | 296.5 | 293 | 289.5 | 286 | 282.5 | 279 | 276.8 | 274.6 | 272.4 | 270.2 | 268 | 265.8 | 263.6 | 261.4 | 259.2 | 257 | 255.9 | 254.8 | 253.7 | 252.6 | 251.5 | 250.4 | 249.3 | 248.2 | 247.1 | 246 | 245.4 | 244.8 | 244.2 | 243.6 | 243 | 242.4 | 241.8 | 241.2 | 240.6 | 240 | 239.5 | 239 | 238.5 | 238 | 237.5 | 237 | 236.5 | 236 | 235.5 | 235 | 234.3 | 233.6 | 232.9 | 232.2 | 231.5 | 230.8 | 230.1 | 229.4 | 228.7 | 228 | 227 | 226 | 225 | 224 | 223 | 222 | 221 | 220 | 219 | 218 | 216.7 | 215.4 | 214.1 | 212.8 | 211.5 | 210.2 | 208.9 | 207.6 | 206.3 | 205 | 203.6 | 202.2 | 200.8 | 199.4 | 198 | 196.6 | 195.2 | 193.8 | 192.4 | 191 | 189.8 | 188.6 | 187.4 | 186.2 | 185 | 183.8 | 182.6 | 181.4 | 180.2 | 179 | 0 | 0 | 0 | 0 | 0 | 0 | 0 | 0 | 0 | 0 | 0 | 0 | 0 | 0 | 0 | 0 | 0 | 0 | 0 | 0 | 0 | 0 | 0 | 0 | 0 | 0 | 0 | 0 | 0 | 0
| 1.7380 / 10CrMo9-10;Rp0,2 / 40< T ≤ 60 | NA | 8 | 480 | 290 | 290 | 290 | 290 | 290 | 290 | 290 | 286.6667 | 283.3333 | 280 | 276.6667 | 273.3333 | 270 | 267.9 | 265.8 | 263.7 | 261.6 | 259.5 | 257.4 | 255.3 | 253.2 | 251.1 | 249 | 247.9 | 246.8 | 245.7 | 244.6 | 243.5 | 242.4 | 241.3 | 240.2 | 239.1 | 238 | 237.4 | 236.8 | 236.2 | 235.6 | 235 | 234.4 | 233.8 | 233.2 | 232.6 | 232 | 231.5 | 231 | 230.5 | 230 | 229.5 | 229 | 228.5 | 228 | 227.5 | 227 | 226.4 | 225.8 | 225.2 | 224.6 | 224 | 223.4 | 222.8 | 222.2 | 221.6 | 221 | 220 | 219 | 218 | 217 | 216 | 215 | 214 | 213 | 212 | 211 | 209.7 | 208.4 | 207.1 | 205.8 | 204.5 | 203.2 | 201.9 | 200.6 | 199.3 | 198 | 196.7 | 195.4 | 194.1 | 192.8 | 191.5 | 190.2 | 188.9 | 187.6 | 186.3 | 185 | 183.8 | 182.6 | 181.4 | 180.2 | 179 | 177.8 | 176.6 | 175.4 | 174.2 | 173 | 0 | 0 | 0 | 0 | 0 | 0 | 0 | 0 | 0 | 0 | 0 | 0 | 0 | 0 | 0 | 0 | 0 | 0 | 0 | 0 | 0 | 0 | 0 | 0 | 0 | 0 | 0 | 0 | 0 | 0
| 1.7380 / 10CrMo9-10;Rp0,2 / 60< T ≤ 100 | NA | 8 | 480 | 280 | 280 | 280 | 280 | 280 | 280 | 280 | 276.6667 | 273.3333 | 270 | 266.6667 | 263.3333 | 260 | 258 | 256 | 254 | 252 | 250 | 248 | 246 | 244 | 242 | 240 | 239 | 238 | 237 | 236 | 235 | 234 | 233 | 232 | 231 | 230 | 229.4 | 228.8 | 228.2 | 227.6 | 227 | 226.4 | 225.8 | 225.2 | 224.6 | 224 | 223.6 | 223.2 | 222.8 | 222.4 | 222 | 221.6 | 221.2 | 220.8 | 220.4 | 220 | 219.3 | 218.6 | 217.9 | 217.2 | 216.5 | 215.8 | 215.1 | 214.4 | 213.7 | 213 | 212.1 | 211.2 | 210.3 | 209.4 | 208.5 | 207.6 | 206.7 | 205.8 | 204.9 | 204 | 202.7 | 201.4 | 200.1 | 198.8 | 197.5 | 196.2 | 194.9 | 193.6 | 192.3 | 191 | 189.7 | 188.4 | 187.1 | 185.8 | 184.5 | 183.2 | 181.9 | 180.6 | 179.3 | 178 | 176.9 | 175.8 | 174.7 | 173.6 | 172.5 | 171.4 | 170.3 | 169.2 | 168.1 | 167 | 0 | 0 | 0 | 0 | 0 | 0 | 0 | 0 | 0 | 0 | 0 | 0 | 0 | 0 | 0 | 0 | 0 | 0 | 0 | 0 | 0 | 0 | 0 | 0 | 0 | 0 | 0 | 0 | 0 | 0
| 1.7380 / 10CrMo9-10;Rp0,2 / 100< T ≤ 150 | NA | 8 | 460 | 260 | 260 | 260 | 260 | 260 | 260 | 260 | 258.3333 | 256.6667 | 255 | 253.3333 | 251.6667 | 250 | 248.7 | 247.4 | 246.1 | 244.8 | 243.5 | 242.2 | 240.9 | 239.6 | 238.3 | 237 | 236.1 | 235.2 | 234.3 | 233.4 | 232.5 | 231.6 | 230.7 | 229.8 | 228.9 | 228 | 227.4 | 226.8 | 226.2 | 225.6 | 225 | 224.4 | 223.8 | 223.2 | 222.6 | 222 | 221.7 | 221.4 | 221.1 | 220.8 | 220.5 | 220.2 | 219.9 | 219.6 | 219.3 | 219 | 218.4 | 217.8 | 217.2 | 216.6 | 216 | 215.4 | 214.8 | 214.2 | 213.6 | 213 | 212.1 | 211.2 | 210.3 | 209.4 | 208.5 | 207.6 | 206.7 | 205.8 | 204.9 | 204 | 202.7 | 201.4 | 200.1 | 198.8 | 197.5 | 196.2 | 194.9 | 193.6 | 192.3 | 191 | 189.7 | 188.4 | 187.1 | 185.8 | 184.5 | 183.2 | 181.9 | 180.6 | 179.3 | 178 | 176.9 | 175.8 | 174.7 | 173.6 | 172.5 | 171.4 | 170.3 | 169.2 | 168.1 | 167 | 0 | 0 | 0 | 0 | 0 | 0 | 0 | 0 | 0 | 0 | 0 | 0 | 0 | 0 | 0 | 0 | 0 | 0 | 0 | 0 | 0 | 0 | 0 | 0 | 0 | 0 | 0 | 0 | 0 | 0
| 1.7380 / 10CrMo9-10;Rp0,2 / 150< T ≤ 250 | NA | 8 | 450 | 250 | 250 | 250 | 250 | 250 | 250 | 250 | 248.3333 | 246.6667 | 245 | 243.3333 | 241.6667 | 240 | 238.7 | 237.4 | 236.1 | 234.8 | 233.5 | 232.2 | 230.9 | 229.6 | 228.3 | 227 | 226.2 | 225.4 | 224.6 | 223.8 | 223 | 222.2 | 221.4 | 220.6 | 219.8 | 219 | 218.4 | 217.8 | 217.2 | 216.6 | 216 | 215.4 | 214.8 | 214.2 | 213.6 | 213 | 212.7 | 212.4 | 212.1 | 211.8 | 211.5 | 211.2 | 210.9 | 210.6 | 210.3 | 210 | 209.8 | 209.6 | 209.4 | 209.2 | 209 | 208.8 | 208.6 | 208.4 | 208.2 | 208 | 207.6 | 207.2 | 206.8 | 206.4 | 206 | 205.6 | 205.2 | 204.8 | 204.4 | 204 | 202.7 | 201.4 | 200.1 | 198.8 | 197.5 | 196.2 | 194.9 | 193.6 | 192.3 | 191 | 189.7 | 188.4 | 187.1 | 185.8 | 184.5 | 183.2 | 181.9 | 180.6 | 179.3 | 178 | 176.9 | 175.8 | 174.7 | 173.6 | 172.5 | 171.4 | 170.3 | 169.2 | 168.1 | 167 | 0 | 0 | 0 | 0 | 0 | 0 | 0 | 0 | 0 | 0 | 0 | 0 | 0 | 0 | 0 | 0 | 0 | 0 | 0 | 0 | 0 | 0 | 0 | 0 | 0 | 0 | 0 | 0 | 0 | 0
-------------------------------------------------------------------
Blech, NA, DIN EN10025; AD-W1, nur Böden
-------------------------------------------------------------------
| 1.0036 / S235JRG1 / ≤ 16 | NA | 8 | 340 | 235 | 235 | 235 | 235 | 235 | 235 | 235 | 235 | 235 | 235 | 235 | 235 | 235 | 230.2 | 225.4 | 220.6 | 215.8 | 211 | 206.2 | 201.4 | 196.6 | 191.8 | 187 | 185.7 | 184.4 | 183.1 | 181.8 | 180.5 | 179.2 | 177.9 | 176.6 | 175.3 | 174 | 172.7 | 171.4 | 170.1 | 168.8 | 167.5 | 166.2 | 164.9 | 163.6 | 162.3 | 161 | 159.2 | 157.4 | 155.6 | 153.8 | 152 | 150.2 | 148.4 | 146.6 | 144.8 | 143 | 140.9 | 138.8 | 136.7 | 134.6 | 132.5 | 130.4 | 128.3 | 126.2 | 124.1 | 122 | 0 | 0 | 0 | 0 | 0 | 0 | 0 | 0 | 0 | 0 | 0 | 0 | 0 | 0 | 0 | 0 | 0 | 0 | 0 | 0 | 0 | 0 | 0 | 0 | 0 | 0 | 0 | 0 | 0 | 0 | 0 | 0 | 0 | 0 | 0 | 0 | 0 | 0 | 0 | 0 | 0 | 0 | 0 | 0 | 0 | 0 | 0 | 0 | 0 | 0 | 0 | 0 | 0 | 0 | 0 | 0 | 0 | 0 | 0 | 0 | 0 | 0 | 0 | 0 | 0 | 0 | 0 | 0 | 0 | 0
| 1.0036 / S235JRG1 / >16 bis ≤ 40 | NA | 8 | 340 | 225 | 225 | 225 | 225 | 225 | 225 | 225 | 225 | 225 | 225 | 225 | 225 | 225 | 220.5 | 216 | 211.5 | 207 | 202.5 | 198 | 193.5 | 189 | 184.5 | 180 | 178.75 | 177.5 | 176.25 | 175 | 173.75 | 172.5 | 171.25 | 170 | 168.75 | 167.5 | 166.25 | 165 | 163.75 | 162.5 | 161.25 | 160 | 158.75 | 157.5 | 156.25 | 155 | 153.1 | 151.2 | 149.3 | 147.4 | 145.5 | 143.6 | 141.7 | 139.8 | 137.9 | 136 | 134.1 | 132.2 | 130.3 | 128.4 | 126.5 | 124.6 | 122.7 | 120.8 | 118.9 | 117 | 0 | 0 | 0 | 0 | 0 | 0 | 0 | 0 | 0 | 0 | 0 | 0 | 0 | 0 | 0 | 0 | 0 | 0 | 0 | 0 | 0 | 0 | 0 | 0 | 0 | 0 | 0 | 0 | 0 | 0 | 0 | 0 | 0 | 0 | 0 | 0 | 0 | 0 | 0 | 0 | 0 | 0 | 0 | 0 | 0 | 0 | 0 | 0 | 0 | 0 | 0 | 0 | 0 | 0 | 0 | 0 | 0 | 0 | 0 | 0 | 0 | 0 | 0 | 0 | 0 | 0 | 0 | 0 | 0 | 0
| 1.0036 / S235JRG1 / > 40 bis ≤ 100 | NA | 8 | 340 | 215 | 215 | 215 | 215 | 215 | 215 | 215 | 215 | 215 | 215 | 215 | 215 | 215 | 210.8 | 206.6 | 202.4 | 198.2 | 194 | 189.8 | 185.6 | 181.4 | 177.2 | 173 | 171.8 | 170.6 | 169.4 | 168.2 | 167 | 165.8 | 164.6 | 163.4 | 162.2 | 161 | 159.8 | 158.6 | 157.4 | 156.2 | 155 | 153.8 | 152.6 | 151.4 | 150.2 | 149 | 147 | 145 | 143 | 141 | 139 | 137 | 135 | 133 | 131 | 129 | 127.3 | 125.6 | 123.9 | 122.2 | 120.5 | 118.8 | 117.1 | 115.4 | 113.7 | 112 | 0 | 0 | 0 | 0 | 0 | 0 | 0 | 0 | 0 | 0 | 0 | 0 | 0 | 0 | 0 | 0 | 0 | 0 | 0 | 0 | 0 | 0 | 0 | 0 | 0 | 0 | 0 | 0 | 0 | 0 | 0 | 0 | 0 | 0 | 0 | 0 | 0 | 0 | 0 | 0 | 0 | 0 | 0 | 0 | 0 | 0 | 0 | 0 | 0 | 0 | 0 | 0 | 0 | 0 | 0 | 0 | 0 | 0 | 0 | 0 | 0 | 0 | 0 | 0 | 0 | 0 | 0 | 0 | 0 | 0
| 1.0036 / S235JRG1 / > 100 bis ≤ 150 | NA | 8 | 320 | 195 | 195 | 195 | 195 | 195 | 195 | 195 | 195 | 195 | 195 | 195 | 195 | 195 | 191.4 | 187.8 | 184.2 | 180.6 | 177 | 173.4 | 169.8 | 166.2 | 162.6 | 159 | 157.9 | 156.8 | 155.7 | 154.6 | 153.5 | 152.4 | 151.3 | 150.2 | 149.1 | 148 | 146.9 | 145.8 | 144.7 | 143.6 | 142.5 | 141.4 | 140.3 | 139.2 | 138.1 | 137 | 134.8 | 132.6 | 130.4 | 128.2 | 126 | 123.8 | 121.6 | 119.4 | 117.2 | 115 | 113.7 | 112.4 | 111.1 | 109.8 | 108.5 | 107.2 | 105.9 | 104.6 | 103.3 | 102 | 0 | 0 | 0 | 0 | 0 | 0 | 0 | 0 | 0 | 0 | 0 | 0 | 0 | 0 | 0 | 0 | 0 | 0 | 0 | 0 | 0 | 0 | 0 | 0 | 0 | 0 | 0 | 0 | 0 | 0 | 0 | 0 | 0 | 0 | 0 | 0 | 0 | 0 | 0 | 0 | 0 | 0 | 0 | 0 | 0 | 0 | 0 | 0 | 0 | 0 | 0 | 0 | 0 | 0 | 0 | 0 | 0 | 0 | 0 | 0 | 0 | 0 | 0 | 0 | 0 | 0 | 0 | 0 | 0 | 0
| 1.0038 / S235JRG2 / ≤ 16 | NA | 8 | 340 | 235 | 235 | 235 | 235 | 235 | 235 | 235 | 235 | 235 | 235 | 235 | 235 | 235 | 230.2 | 225.4 | 220.6 | 215.8 | 211 | 206.2 | 201.4 | 196.6 | 191.8 | 187 | 185.7 | 184.4 | 183.1 | 181.8 | 180.5 | 179.2 | 177.9 | 176.6 | 175.3 | 174 | 172.7 | 171.4 | 170.1 | 168.8 | 167.5 | 166.2 | 164.9 | 163.6 | 162.3 | 161 | 159.2 | 157.4 | 155.6 | 153.8 | 152 | 150.2 | 148.4 | 146.6 | 144.8 | 143 | 140.9 | 138.8 | 136.7 | 134.6 | 132.5 | 130.4 | 128.3 | 126.2 | 124.1 | 122 | 0 | 0 | 0 | 0 | 0 | 0 | 0 | 0 | 0 | 0 | 0 | 0 | 0 | 0 | 0 | 0 | 0 | 0 | 0 | 0 | 0 | 0 | 0 | 0 | 0 | 0 | 0 | 0 | 0 | 0 | 0 | 0 | 0 | 0 | 0 | 0 | 0 | 0 | 0 | 0 | 0 | 0 | 0 | 0 | 0 | 0 | 0 | 0 | 0 | 0 | 0 | 0 | 0 | 0 | 0 | 0 | 0 | 0 | 0 | 0 | 0 | 0 | 0 | 0 | 0 | 0 | 0 | 0 | 0 | 0
| 1.0038 / S235JRG2 / > 16 bis ≤ 40 | NA | 8 | 340 | 225 | 225 | 225 | 225 | 225 | 225 | 225 | 225 | 225 | 225 | 225 | 225 | 225 | 220.5 | 216 | 211.5 | 207 | 202.5 | 198 | 193.5 | 189 | 184.5 | 180 | 178.75 | 177.5 | 176.25 | 175 | 173.75 | 172.5 | 171.25 | 170 | 168.75 | 167.5 | 166.25 | 165 | 163.75 | 162.5 | 161.25 | 160 | 158.75 | 157.5 | 156.25 | 155 | 153.1 | 151.2 | 149.3 | 147.4 | 145.5 | 143.6 | 141.7 | 139.8 | 137.9 | 136 | 134.1 | 132.2 | 130.3 | 128.4 | 126.5 | 124.6 | 122.7 | 120.8 | 118.9 | 117 | 0 | 0 | 0 | 0 | 0 | 0 | 0 | 0 | 0 | 0 | 0 | 0 | 0 | 0 | 0 | 0 | 0 | 0 | 0 | 0 | 0 | 0 | 0 | 0 | 0 | 0 | 0 | 0 | 0 | 0 | 0 | 0 | 0 | 0 | 0 | 0 | 0 | 0 | 0 | 0 | 0 | 0 | 0 | 0 | 0 | 0 | 0 | 0 | 0 | 0 | 0 | 0 | 0 | 0 | 0 | 0 | 0 | 0 | 0 | 0 | 0 | 0 | 0 | 0 | 0 | 0 | 0 | 0 | 0 | 0
| 1.0038 / S235JRG2 / > 40 bis ≤ 100 | NA | 8 | 340 | 215 | 215 | 215 | 215 | 215 | 215 | 215 | 215 | 215 | 215 | 215 | 215 | 215 | 210.8 | 206.6 | 202.4 | 198.2 | 194 | 189.8 | 185.6 | 181.4 | 177.2 | 173 | 171.8 | 170.6 | 169.4 | 168.2 | 167 | 165.8 | 164.6 | 163.4 | 162.2 | 161 | 159.8 | 158.6 | 157.4 | 156.2 | 155 | 153.8 | 152.6 | 151.4 | 150.2 | 149 | 147 | 145 | 143 | 141 | 139 | 137 | 135 | 133 | 131 | 129 | 127.3 | 125.6 | 123.9 | 122.2 | 120.5 | 118.8 | 117.1 | 115.4 | 113.7 | 112 | 0 | 0 | 0 | 0 | 0 | 0 | 0 | 0 | 0 | 0 | 0 | 0 | 0 | 0 | 0 | 0 | 0 | 0 | 0 | 0 | 0 | 0 | 0 | 0 | 0 | 0 | 0 | 0 | 0 | 0 | 0 | 0 | 0 | 0 | 0 | 0 | 0 | 0 | 0 | 0 | 0 | 0 | 0 | 0 | 0 | 0 | 0 | 0 | 0 | 0 | 0 | 0 | 0 | 0 | 0 | 0 | 0 | 0 | 0 | 0 | 0 | 0 | 0 | 0 | 0 | 0 | 0 | 0 | 0 | 0
| 1.0038 / S235JRG2 / > 100 bis ≤ 150 | NA | 8 | 340 | 195 | 195 | 195 | 195 | 195 | 195 | 195 | 195 | 195 | 195 | 195 | 195 | 195 | 191.4 | 187.8 | 184.2 | 180.6 | 177 | 173.4 | 169.8 | 166.2 | 162.6 | 159 | 157.9 | 156.8 | 155.7 | 154.6 | 153.5 | 152.4 | 151.3 | 150.2 | 149.1 | 148 | 146.9 | 145.8 | 144.7 | 143.6 | 142.5 | 141.4 | 140.3 | 139.2 | 138.1 | 137 | 134.8 | 132.6 | 130.4 | 128.2 | 126 | 123.8 | 121.6 | 119.4 | 117.2 | 115 | 113.7 | 112.4 | 111.1 | 109.8 | 108.5 | 107.2 | 105.9 | 104.6 | 103.3 | 102 | 0 | 0 | 0 | 0 | 0 | 0 | 0 | 0 | 0 | 0 | 0 | 0 | 0 | 0 | 0 | 0 | 0 | 0 | 0 | 0 | 0 | 0 | 0 | 0 | 0 | 0 | 0 | 0 | 0 | 0 | 0 | 0 | 0 | 0 | 0 | 0 | 0 | 0 | 0 | 0 | 0 | 0 | 0 | 0 | 0 | 0 | 0 | 0 | 0 | 0 | 0 | 0 | 0 | 0 | 0 | 0 | 0 | 0 | 0 | 0 | 0 | 0 | 0 | 0 | 0 | 0 | 0 | 0 | 0 | 0
| 1.0116 / S235J2G3 / ≤ 16 | NA | 8 | 470 | 235 | 235 | 235 | 235 | 235 | 235 | 235 | 235 | 235 | 235 | 235 | 235 | 235 | 230.2 | 225.4 | 220.6 | 215.8 | 211 | 206.2 | 201.4 | 196.6 | 191.8 | 187 | 185.7 | 184.4 | 183.1 | 181.8 | 180.5 | 179.2 | 177.9 | 176.6 | 175.3 | 174 | 172.7 | 171.4 | 170.1 | 168.8 | 167.5 | 166.2 | 164.9 | 163.6 | 162.3 | 161 | 159.2 | 157.4 | 155.6 | 153.8 | 152 | 150.2 | 148.4 | 146.6 | 144.8 | 143 | 140.9 | 138.8 | 136.7 | 134.6 | 132.5 | 130.4 | 128.3 | 126.2 | 124.1 | 122 | 0 | 0 | 0 | 0 | 0 | 0 | 0 | 0 | 0 | 0 | 0 | 0 | 0 | 0 | 0 | 0 | 0 | 0 | 0 | 0 | 0 | 0 | 0 | 0 | 0 | 0 | 0 | 0 | 0 | 0 | 0 | 0 | 0 | 0 | 0 | 0 | 0 | 0 | 0 | 0 | 0 | 0 | 0 | 0 | 0 | 0 | 0 | 0 | 0 | 0 | 0 | 0 | 0 | 0 | 0 | 0 | 0 | 0 | 0 | 0 | 0 | 0 | 0 | 0 | 0 | 0 | 0 | 0 | 0 | 0
| 1.0116 / S235J2G3 / > 16 bis ≤ 16 | NA | 8 | 470 | 225 | 225 | 225 | 225 | 225 | 225 | 225 | 225 | 225 | 225 | 225 | 225 | 225 | 220.5 | 216 | 211.5 | 207 | 202.5 | 198 | 193.5 | 189 | 184.5 | 180 | 178.75 | 177.5 | 176.25 | 175 | 173.75 | 172.5 | 171.25 | 170 | 168.75 | 167.5 | 166.25 | 165 | 163.75 | 162.5 | 161.25 | 160 | 158.75 | 157.5 | 156.25 | 155 | 153.1 | 151.2 | 149.3 | 147.4 | 145.5 | 143.6 | 141.7 | 139.8 | 137.9 | 136 | 134.1 | 132.2 | 130.3 | 128.4 | 126.5 | 124.6 | 122.7 | 120.8 | 118.9 | 117 | 0 | 0 | 0 | 0 | 0 | 0 | 0 | 0 | 0 | 0 | 0 | 0 | 0 | 0 | 0 | 0 | 0 | 0 | 0 | 0 | 0 | 0 | 0 | 0 | 0 | 0 | 0 | 0 | 0 | 0 | 0 | 0 | 0 | 0 | 0 | 0 | 0 | 0 | 0 | 0 | 0 | 0 | 0 | 0 | 0 | 0 | 0 | 0 | 0 | 0 | 0 | 0 | 0 | 0 | 0 | 0 | 0 | 0 | 0 | 0 | 0 | 0 | 0 | 0 | 0 | 0 | 0 | 0 | 0 | 0
| 1.0116 / S235J2G3 / > 40 bis ≤ 100 | NA | 8 | 470 | 215 | 215 | 215 | 215 | 215 | 215 | 215 | 215 | 215 | 215 | 215 | 215 | 215 | 210.8 | 206.6 | 202.4 | 198.2 | 194 | 189.8 | 185.6 | 181.4 | 177.2 | 173 | 171.8 | 170.6 | 169.4 | 168.2 | 167 | 165.8 | 164.6 | 163.4 | 162.2 | 161 | 159.8 | 158.6 | 157.4 | 156.2 | 155 | 153.8 | 152.6 | 151.4 | 150.2 | 149 | 147 | 145 | 143 | 141 | 139 | 137 | 135 | 133 | 131 | 129 | 127.3 | 125.6 | 123.9 | 122.2 | 120.5 | 118.8 | 117.1 | 115.4 | 113.7 | 112 | 0 | 0 | 0 | 0 | 0 | 0 | 0 | 0 | 0 | 0 | 0 | 0 | 0 | 0 | 0 | 0 | 0 | 0 | 0 | 0 | 0 | 0 | 0 | 0 | 0 | 0 | 0 | 0 | 0 | 0 | 0 | 0 | 0 | 0 | 0 | 0 | 0 | 0 | 0 | 0 | 0 | 0 | 0 | 0 | 0 | 0 | 0 | 0 | 0 | 0 | 0 | 0 | 0 | 0 | 0 | 0 | 0 | 0 | 0 | 0 | 0 | 0 | 0 | 0 | 0 | 0 | 0 | 0 | 0 | 0
| 1.0116 / S235J2G3 / > 100 bis ≤ 150 | NA | 8 | 470 | 195 | 195 | 195 | 195 | 195 | 195 | 195 | 195 | 195 | 195 | 195 | 195 | 195 | 191.4 | 187.8 | 184.2 | 180.6 | 177 | 173.4 | 169.8 | 166.2 | 162.6 | 159 | 157.9 | 156.8 | 155.7 | 154.6 | 153.5 | 152.4 | 151.3 | 150.2 | 149.1 | 148 | 146.9 | 145.8 | 144.7 | 143.6 | 142.5 | 141.4 | 140.3 | 139.2 | 138.1 | 137 | 134.8 | 132.6 | 130.4 | 128.2 | 126 | 123.8 | 121.6 | 119.4 | 117.2 | 115 | 113.7 | 112.4 | 111.1 | 109.8 | 108.5 | 107.2 | 105.9 | 104.6 | 103.3 | 102 | 0 | 0 | 0 | 0 | 0 | 0 | 0 | 0 | 0 | 0 | 0 | 0 | 0 | 0 | 0 | 0 | 0 | 0 | 0 | 0 | 0 | 0 | 0 | 0 | 0 | 0 | 0 | 0 | 0 | 0 | 0 | 0 | 0 | 0 | 0 | 0 | 0 | 0 | 0 | 0 | 0 | 0 | 0 | 0 | 0 | 0 | 0 | 0 | 0 | 0 | 0 | 0 | 0 | 0 | 0 | 0 | 0 | 0 | 0 | 0 | 0 | 0 | 0 | 0 | 0 | 0 | 0 | 0 | 0 | 0
| 1.0570 / S355J2G3 / ≤ 16 | NA | 8 | 490 | 355 | 355 | 355 | 355 | 355 | 355 | 355 | 355 | 355 | 355 | 355 | 355 | 355 | 344.9 | 334.8 | 324.7 | 314.6 | 304.5 | 294.4 | 284.3 | 274.2 | 264.1 | 254 | 252.6 | 251.2 | 249.8 | 248.4 | 247 | 245.6 | 244.2 | 242.8 | 241.4 | 240 | 238.6 | 237.2 | 235.8 | 234.4 | 233 | 231.6 | 230.2 | 228.8 | 227.4 | 226 | 224 | 222 | 220 | 218 | 216 | 214 | 212 | 210 | 208 | 206 | 204 | 202 | 200 | 198 | 196 | 194 | 192 | 190 | 188 | 186 | 0 | 0 | 0 | 0 | 0 | 0 | 0 | 0 | 0 | 0 | 0 | 0 | 0 | 0 | 0 | 0 | 0 | 0 | 0 | 0 | 0 | 0 | 0 | 0 | 0 | 0 | 0 | 0 | 0 | 0 | 0 | 0 | 0 | 0 | 0 | 0 | 0 | 0 | 0 | 0 | 0 | 0 | 0 | 0 | 0 | 0 | 0 | 0 | 0 | 0 | 0 | 0 | 0 | 0 | 0 | 0 | 0 | 0 | 0 | 0 | 0 | 0 | 0 | 0 | 0 | 0 | 0 | 0 | 0 | 0
| 1.0570 / S355J2G3 / > 16 bis ≤ 40 | NA | 8 | 490 | 345 | 345 | 345 | 345 | 345 | 345 | 345 | 345 | 345 | 345 | 345 | 345 | 345 | 335.4 | 325.8 | 316.2 | 306.6 | 297 | 287.4 | 277.8 | 268.2 | 258.6 | 249 | 247.6 | 246.2 | 244.8 | 243.4 | 242 | 240.6 | 239.2 | 237.8 | 236.4 | 235 | 233.6 | 232.2 | 230.8 | 229.4 | 228 | 226.6 | 225.2 | 223.8 | 222.4 | 221 | 219.1 | 217.2 | 215.3 | 213.4 | 211.5 | 209.6 | 207.7 | 205.8 | 203.9 | 202 | 199.9 | 197.8 | 195.7 | 193.6 | 191.5 | 189.4 | 187.3 | 185.2 | 183.1 | 181 | 0 | 0 | 0 | 0 | 0 | 0 | 0 | 0 | 0 | 0 | 0 | 0 | 0 | 0 | 0 | 0 | 0 | 0 | 0 | 0 | 0 | 0 | 0 | 0 | 0 | 0 | 0 | 0 | 0 | 0 | 0 | 0 | 0 | 0 | 0 | 0 | 0 | 0 | 0 | 0 | 0 | 0 | 0 | 0 | 0 | 0 | 0 | 0 | 0 | 0 | 0 | 0 | 0 | 0 | 0 | 0 | 0 | 0 | 0 | 0 | 0 | 0 | 0 | 0 | 0 | 0 | 0 | 0 | 0 | 0
| 1.0570 / S355J2G3 / > 40 bis ≤ 63 | NA | 8 | 490 | 335 | 335 | 335 | 335 | 335 | 335 | 335 | 335 | 335 | 335 | 335 | 335 | 335 | 324.9 | 314.8 | 304.7 | 294.6 | 284.5 | 274.4 | 264.3 | 254.2 | 244.1 | 234 | 232.6 | 231.2 | 229.8 | 228.4 | 227 | 225.6 | 224.2 | 222.8 | 221.4 | 220 | 218.6 | 217.2 | 215.8 | 214.4 | 213 | 211.6 | 210.2 | 208.8 | 207.4 | 206 | 204 | 202 | 200 | 198 | 196 | 194 | 192 | 190 | 188 | 186 | 184 | 182 | 180 | 178 | 176 | 174 | 172 | 170 | 168 | 166 | 0 | 0 | 0 | 0 | 0 | 0 | 0 | 0 | 0 | 0 | 0 | 0 | 0 | 0 | 0 | 0 | 0 | 0 | 0 | 0 | 0 | 0 | 0 | 0 | 0 | 0 | 0 | 0 | 0 | 0 | 0 | 0 | 0 | 0 | 0 | 0 | 0 | 0 | 0 | 0 | 0 | 0 | 0 | 0 | 0 | 0 | 0 | 0 | 0 | 0 | 0 | 0 | 0 | 0 | 0 | 0 | 0 | 0 | 0 | 0 | 0 | 0 | 0 | 0 | 0 | 0 | 0 | 0 | 0 | 0
| 1.0570 / S355J2G3 / > 63 bis ≤ 80 | NA | 8 | 490 | 325 | 325 | 325 | 325 | 325 | 325 | 325 | 325 | 325 | 325 | 325 | 325 | 325 | 314.9 | 304.8 | 294.7 | 284.6 | 274.5 | 264.4 | 254.3 | 244.2 | 234.1 | 224 | 222.6 | 221.2 | 219.8 | 218.4 | 217 | 215.6 | 214.2 | 212.8 | 211.4 | 210 | 208.6 | 207.2 | 205.8 | 204.4 | 203 | 201.6 | 200.2 | 198.8 | 197.4 | 196 | 194 | 192 | 190 | 188 | 186 | 184 | 182 | 180 | 178 | 176 | 174 | 172 | 170 | 168 | 166 | 164 | 162 | 160 | 158 | 156 | 0 | 0 | 0 | 0 | 0 | 0 | 0 | 0 | 0 | 0 | 0 | 0 | 0 | 0 | 0 | 0 | 0 | 0 | 0 | 0 | 0 | 0 | 0 | 0 | 0 | 0 | 0 | 0 | 0 | 0 | 0 | 0 | 0 | 0 | 0 | 0 | 0 | 0 | 0 | 0 | 0 | 0 | 0 | 0 | 0 | 0 | 0 | 0 | 0 | 0 | 0 | 0 | 0 | 0 | 0 | 0 | 0 | 0 | 0 | 0 | 0 | 0 | 0 | 0 | 0 | 0 | 0 | 0 | 0 | 0
| 1.0595 / S355K2G3 / ≤ 16 | NA | 8 | 630 | 355 | 355 | 355 | 355 | 355 | 355 | 355 | 355 | 355 | 355 | 355 | 355 | 355 | 344.9 | 334.8 | 324.7 | 314.6 | 304.5 | 294.4 | 284.3 | 274.2 | 264.1 | 254 | 252.6 | 251.2 | 249.8 | 248.4 | 247 | 245.6 | 244.2 | 242.8 | 241.4 | 240 | 238.6 | 237.2 | 235.8 | 234.4 | 233 | 231.6 | 230.2 | 228.8 | 227.4 | 226 | 224 | 222 | 220 | 218 | 216 | 214 | 212 | 210 | 208 | 206 | 204 | 202 | 200 | 198 | 196 | 194 | 192 | 190 | 188 | 186 | 0 | 0 | 0 | 0 | 0 | 0 | 0 | 0 | 0 | 0 | 0 | 0 | 0 | 0 | 0 | 0 | 0 | 0 | 0 | 0 | 0 | 0 | 0 | 0 | 0 | 0 | 0 | 0 | 0 | 0 | 0 | 0 | 0 | 0 | 0 | 0 | 0 | 0 | 0 | 0 | 0 | 0 | 0 | 0 | 0 | 0 | 0 | 0 | 0 | 0 | 0 | 0 | 0 | 0 | 0 | 0 | 0 | 0 | 0 | 0 | 0 | 0 | 0 | 0 | 0 | 0 | 0 | 0 | 0 | 0
| 1.0595 / S355K2G3 / > 16 bis ≤ 40 | NA | 8 | 630 | 345 | 345 | 345 | 345 | 345 | 345 | 345 | 345 | 345 | 345 | 345 | 345 | 345 | 335.4 | 325.8 | 316.2 | 306.6 | 297 | 287.4 | 277.8 | 268.2 | 258.6 | 249 | 247.6 | 246.2 | 244.8 | 243.4 | 242 | 240.6 | 239.2 | 237.8 | 236.4 | 235 | 233.6 | 232.2 | 230.8 | 229.4 | 228 | 226.6 | 225.2 | 223.8 | 222.4 | 221 | 219.1 | 217.2 | 215.3 | 213.4 | 211.5 | 209.6 | 207.7 | 205.8 | 203.9 | 202 | 199.9 | 197.8 | 195.7 | 193.6 | 191.5 | 189.4 | 187.3 | 185.2 | 183.1 | 181 | 0 | 0 | 0 | 0 | 0 | 0 | 0 | 0 | 0 | 0 | 0 | 0 | 0 | 0 | 0 | 0 | 0 | 0 | 0 | 0 | 0 | 0 | 0 | 0 | 0 | 0 | 0 | 0 | 0 | 0 | 0 | 0 | 0 | 0 | 0 | 0 | 0 | 0 | 0 | 0 | 0 | 0 | 0 | 0 | 0 | 0 | 0 | 0 | 0 | 0 | 0 | 0 | 0 | 0 | 0 | 0 | 0 | 0 | 0 | 0 | 0 | 0 | 0 | 0 | 0 | 0 | 0 | 0 | 0 | 0
| 1.0595 / S355K2G3 / > 40 bis ≤ 63 | NA | 8 | 630 | 335 | 335 | 335 | 335 | 335 | 335 | 335 | 335 | 335 | 335 | 335 | 335 | 335 | 324.9 | 314.8 | 304.7 | 294.6 | 284.5 | 274.4 | 264.3 | 254.2 | 244.1 | 234 | 232.6 | 231.2 | 229.8 | 228.4 | 227 | 225.6 | 224.2 | 222.8 | 221.4 | 220 | 218.6 | 217.2 | 215.8 | 214.4 | 213 | 211.6 | 210.2 | 208.8 | 207.4 | 206 | 204 | 202 | 200 | 198 | 196 | 194 | 192 | 190 | 188 | 186 | 184 | 182 | 180 | 178 | 176 | 174 | 172 | 170 | 168 | 166 | 0 | 0 | 0 | 0 | 0 | 0 | 0 | 0 | 0 | 0 | 0 | 0 | 0 | 0 | 0 | 0 | 0 | 0 | 0 | 0 | 0 | 0 | 0 | 0 | 0 | 0 | 0 | 0 | 0 | 0 | 0 | 0 | 0 | 0 | 0 | 0 | 0 | 0 | 0 | 0 | 0 | 0 | 0 | 0 | 0 | 0 | 0 | 0 | 0 | 0 | 0 | 0 | 0 | 0 | 0 | 0 | 0 | 0 | 0 | 0 | 0 | 0 | 0 | 0 | 0 | 0 | 0 | 0 | 0 | 0
| 1.0595 / S355K2G3 / > 63 bis ≤ 80 | NA | 8 | 630 | 325 | 325 | 325 | 325 | 325 | 325 | 325 | 325 | 325 | 325 | 325 | 325 | 325 | 314.9 | 304.8 | 294.7 | 284.6 | 274.5 | 264.4 | 254.3 | 244.2 | 234.1 | 224 | 222.6 | 221.2 | 219.8 | 218.4 | 217 | 215.6 | 214.2 | 212.8 | 211.4 | 210 | 208.6 | 207.2 | 205.8 | 204.4 | 203 | 201.6 | 200.2 | 198.8 | 197.4 | 196 | 194 | 192 | 190 | 188 | 186 | 184 | 182 | 180 | 178 | 176 | 174 | 172 | 170 | 168 | 166 | 164 | 162 | 160 | 158 | 156 | 0 | 0 | 0 | 0 | 0 | 0 | 0 | 0 | 0 | 0 | 0 | 0 | 0 | 0 | 0 | 0 | 0 | 0 | 0 | 0 | 0 | 0 | 0 | 0 | 0 | 0 | 0 | 0 | 0 | 0 | 0 | 0 | 0 | 0 | 0 | 0 | 0 | 0 | 0 | 0 | 0 | 0 | 0 | 0 | 0 | 0 | 0 | 0 | 0 | 0 | 0 | 0 | 0 | 0 | 0 | 0 | 0 | 0 | 0 | 0 | 0 | 0 | 0 | 0 | 0 | 0 | 0 | 0 | 0 | 0
-------------------------------------------------------------------
Blech, NA, prEN10028-3, Feinkornstahl, t > 50°
-------------------------------------------------------------------
| 1.0487 / P275NH / Rp0,2 / 0< T ≤ 16 | NA | 8 | 390 | 275 | 275 | 275 | 275 | 275 | 275 | 275 | 273.5 | 272 | 270.5 | 269 | 267.5 | 266 | 264.4 | 262.8 | 261.2 | 259.6 | 258 | 256.4 | 254.8 | 253.2 | 251.6 | 250 | 248.2 | 246.4 | 244.6 | 242.8 | 241 | 239.2 | 237.4 | 235.6 | 233.8 | 232 | 230.1 | 228.2 | 226.3 | 224.4 | 222.5 | 220.6 | 218.7 | 216.8 | 214.9 | 213 | 211.2 | 209.4 | 207.6 | 205.8 | 204 | 202.2 | 200.4 | 198.6 | 196.8 | 195 | 193.4 | 191.8 | 190.2 | 188.6 | 187 | 185.4 | 183.8 | 182.2 | 180.6 | 179 | 177.7 | 176.4 | 175.1 | 173.8 | 172.5 | 171.2 | 169.9 | 168.6 | 167.3 | 166 | 165 | 164 | 163 | 162 | 161 | 160 | 159 | 158 | 157 | 156 | 0 | 0 | 0 | 0 | 0 | 0 | 0 | 0 | 0 | 0 | 0 | 0 | 0 | 0 | 0 | 0 | 0 | 0 | 0 | 0 | 0 | 0 | 0 | 0 | 0 | 0 | 0 | 0 | 0 | 0 | 0 | 0 | 0 | 0 | 0 | 0 | 0 | 0 | 0 | 0 | 0 | 0 | 0 | 0 | 0 | 0 | 0 | 0 | 0 | 0
| 1.0487 / P275NH / Rp0,2 / 16 <T ≤ 40 | NA | 8 | 390 | 265 | 265 | 265 | 265 | 265 | 265 | 265 | 263.5 | 262 | 260.5 | 259 | 257.5 | 256 | 254.5 | 253 | 251.5 | 250 | 248.5 | 247 | 245.5 | 244 | 242.5 | 241 | 239.2 | 237.4 | 235.6 | 233.8 | 232 | 230.2 | 228.4 | 226.6 | 224.8 | 223 | 221.2 | 219.4 | 217.6 | 215.8 | 214 | 212.2 | 210.4 | 208.6 | 206.8 | 205 | 203.3 | 201.6 | 199.9 | 198.2 | 196.5 | 194.8 | 193.1 | 191.4 | 189.7 | 188 | 186.5 | 185 | 183.5 | 182 | 180.5 | 179 | 177.5 | 176 | 174.5 | 173 | 171.7 | 170.4 | 169.1 | 167.8 | 166.5 | 165.2 | 163.9 | 162.6 | 161.3 | 160 | 159 | 158 | 157 | 156 | 155 | 154 | 153 | 152 | 151 | 150 | 0 | 0 | 0 | 0 | 0 | 0 | 0 | 0 | 0 | 0 | 0 | 0 | 0 | 0 | 0 | 0 | 0 | 0 | 0 | 0 | 0 | 0 | 0 | 0 | 0 | 0 | 0 | 0 | 0 | 0 | 0 | 0 | 0 | 0 | 0 | 0 | 0 | 0 | 0 | 0 | 0 | 0 | 0 | 0 | 0 | 0 | 0 | 0 | 0 | 0
| 1.0487 / P275NH / Rp0,2 / 40 <T ≤ 60 | NA | 8 | 390 | 255 | 255 | 255 | 255 | 255 | 255 | 255 | 253.6667 | 252.3333 | 251 | 249.6667 | 248.3333 | 247 | 245.5 | 244 | 242.5 | 241 | 239.5 | 238 | 236.5 | 235 | 233.5 | 232 | 230.3 | 228.6 | 226.9 | 225.2 | 223.5 | 221.8 | 220.1 | 218.4 | 216.7 | 215 | 213.2 | 211.4 | 209.6 | 207.8 | 206 | 204.2 | 202.4 | 200.6 | 198.8 | 197 | 195.4 | 193.8 | 192.2 | 190.6 | 189 | 187.4 | 185.8 | 184.2 | 182.6 | 181 | 179.5 | 178 | 176.5 | 175 | 173.5 | 172 | 170.5 | 169 | 167.5 | 166 | 164.8 | 163.6 | 162.4 | 161.2 | 160 | 158.8 | 157.6 | 156.4 | 155.2 | 154 | 153.1 | 152.2 | 151.3 | 150.4 | 149.5 | 148.6 | 147.7 | 146.8 | 145.9 | 145 | 0 | 0 | 0 | 0 | 0 | 0 | 0 | 0 | 0 | 0 | 0 | 0 | 0 | 0 | 0 | 0 | 0 | 0 | 0 | 0 | 0 | 0 | 0 | 0 | 0 | 0 | 0 | 0 | 0 | 0 | 0 | 0 | 0 | 0 | 0 | 0 | 0 | 0 | 0 | 0 | 0 | 0 | 0 | 0 | 0 | 0 | 0 | 0 | 0 | 0
| 1.0487 / P275NH / Rp0,2 / 100 <T ≤ 150 | NA | 8 | 370 | 235 | 235 | 235 | 235 | 235 | 235 | 235 | 233.6667 | 232.3333 | 231 | 229.6667 | 228.3333 | 227 | 225.7 | 224.4 | 223.1 | 221.8 | 220.5 | 219.2 | 217.9 | 216.6 | 215.3 | 214 | 212.4 | 210.8 | 209.2 | 207.6 | 206 | 204.4 | 202.8 | 201.2 | 199.6 | 198 | 196.4 | 194.8 | 193.2 | 191.6 | 190 | 188.4 | 186.8 | 185.2 | 183.6 | 182 | 180.5 | 179 | 177.5 | 176 | 174.5 | 173 | 171.5 | 170 | 168.5 | 167 | 165.6 | 164.2 | 162.8 | 161.4 | 160 | 158.6 | 157.2 | 155.8 | 154.4 | 153 | 151.9 | 150.8 | 149.7 | 148.6 | 147.5 | 146.4 | 145.3 | 144.2 | 143.1 | 142 | 141.1 | 140.2 | 139.3 | 138.4 | 137.5 | 136.6 | 135.7 | 134.8 | 133.9 | 133 | 0 | 0 | 0 | 0 | 0 | 0 | 0 | 0 | 0 | 0 | 0 | 0 | 0 | 0 | 0 | 0 | 0 | 0 | 0 | 0 | 0 | 0 | 0 | 0 | 0 | 0 | 0 | 0 | 0 | 0 | 0 | 0 | 0 | 0 | 0 | 0 | 0 | 0 | 0 | 0 | 0 | 0 | 0 | 0 | 0 | 0 | 0 | 0 | 0 | 0
| 1.0487 / P275NH / Rp0,2 / 150 <T ≤ 250 | NA | 8 | 360 | 225 | 225 | 225 | 225 | 225 | 225 | 225 | 223.8333 | 222.6667 | 221.5 | 220.3333 | 219.1667 | 218 | 216.7 | 215.4 | 214.1 | 212.8 | 211.5 | 210.2 | 208.9 | 207.6 | 206.3 | 205 | 203.5 | 202 | 200.5 | 199 | 197.5 | 196 | 194.5 | 193 | 191.5 | 190 | 188.4 | 186.8 | 185.2 | 183.6 | 182 | 180.4 | 178.8 | 177.2 | 175.6 | 174 | 172.6 | 171.2 | 169.8 | 168.4 | 167 | 165.6 | 164.2 | 162.8 | 161.4 | 160 | 158.7 | 157.4 | 156.1 | 154.8 | 153.5 | 152.2 | 150.9 | 149.6 | 148.3 | 147 | 145.9 | 144.8 | 143.7 | 142.6 | 141.5 | 140.4 | 139.3 | 138.2 | 137.1 | 136 | 135.2 | 134.4 | 133.6 | 132.8 | 132 | 131.2 | 130.4 | 129.6 | 128.8 | 128 | 0 | 0 | 0 | 0 | 0 | 0 | 0 | 0 | 0 | 0 | 0 | 0 | 0 | 0 | 0 | 0 | 0 | 0 | 0 | 0 | 0 | 0 | 0 | 0 | 0 | 0 | 0 | 0 | 0 | 0 | 0 | 0 | 0 | 0 | 0 | 0 | 0 | 0 | 0 | 0 | 0 | 0 | 0 | 0 | 0 | 0 | 0 | 0 | 0 | 0
| 1.0487 / P275NH / Rp0,2 / 60 <T ≤ 100 | NA | 8 | 350 | 215 | 215 | 215 | 215 | 215 | 215 | 215 | 213.8333 | 212.6667 | 211.5 | 210.3333 | 209.1667 | 208 | 206.8 | 205.6 | 204.4 | 203.2 | 202 | 200.8 | 199.6 | 198.4 | 197.2 | 196 | 194.5 | 193 | 191.5 | 190 | 188.5 | 187 | 185.5 | 184 | 182.5 | 181 | 179.6 | 178.2 | 176.8 | 175.4 | 174 | 172.6 | 171.2 | 169.8 | 168.4 | 167 | 165.6 | 164.2 | 162.8 | 161.4 | 160 | 158.6 | 157.2 | 155.8 | 154.4 | 153 | 151.7 | 150.4 | 149.1 | 147.8 | 146.5 | 145.2 | 143.9 | 142.6 | 141.3 | 140 | 139 | 138 | 137 | 136 | 135 | 134 | 133 | 132 | 131 | 130 | 129.2 | 128.4 | 127.6 | 126.8 | 126 | 125.2 | 124.4 | 123.6 | 122.8 | 122 | 0 | 0 | 0 | 0 | 0 | 0 | 0 | 0 | 0 | 0 | 0 | 0 | 0 | 0 | 0 | 0 | 0 | 0 | 0 | 0 | 0 | 0 | 0 | 0 | 0 | 0 | 0 | 0 | 0 | 0 | 0 | 0 | 0 | 0 | 0 | 0 | 0 | 0 | 0 | 0 | 0 | 0 | 0 | 0 | 0 | 0 | 0 | 0 | 0 | 0
| 1.0565 / P355NH / Rp0,2 / 0< T ≤ 16 | NA | 8 | 490 | 355 | 355 | 355 | 355 | 355 | 355 | 355 | 353 | 351 | 349 | 347 | 345 | 343 | 341 | 339 | 337 | 335 | 333 | 331 | 329 | 327 | 325 | 323 | 320.6 | 318.2 | 315.8 | 313.4 | 311 | 308.6 | 306.2 | 303.8 | 301.4 | 299 | 296.6 | 294.2 | 291.8 | 289.4 | 287 | 284.6 | 282.2 | 279.8 | 277.4 | 275 | 272.7 | 270.4 | 268.1 | 265.8 | 263.5 | 261.2 | 258.9 | 256.6 | 254.3 | 252 | 250 | 248 | 246 | 244 | 242 | 240 | 238 | 236 | 234 | 232 | 230.2 | 228.4 | 226.6 | 224.8 | 223 | 221.2 | 219.4 | 217.6 | 215.8 | 214 | 212.8 | 211.6 | 210.4 | 209.2 | 208 | 206.8 | 205.6 | 204.4 | 203.2 | 202 | 0 | 0 | 0 | 0 | 0 | 0 | 0 | 0 | 0 | 0 | 0 | 0 | 0 | 0 | 0 | 0 | 0 | 0 | 0 | 0 | 0 | 0 | 0 | 0 | 0 | 0 | 0 | 0 | 0 | 0 | 0 | 0 | 0 | 0 | 0 | 0 | 0 | 0 | 0 | 0 | 0 | 0 | 0 | 0 | 0 | 0 | 0 | 0 | 0 | 0
| 1.0565 / P355NH / Rp0,2 / 16 <T ≤ 40 | NA | 8 | 490 | 345 | 345 | 345 | 345 | 345 | 345 | 345 | 343.1667 | 341.3333 | 339.5 | 337.6667 | 335.8333 | 334 | 332 | 330 | 328 | 326 | 324 | 322 | 320 | 318 | 316 | 314 | 311.7 | 309.4 | 307.1 | 304.8 | 302.5 | 300.2 | 297.9 | 295.6 | 293.3 | 291 | 288.6 | 286.2 | 283.8 | 281.4 | 279 | 276.6 | 274.2 | 271.8 | 269.4 | 267 | 264.8 | 262.6 | 260.4 | 258.2 | 256 | 253.8 | 251.6 | 249.4 | 247.2 | 245 | 243 | 241 | 239 | 237 | 235 | 233 | 231 | 229 | 227 | 225 | 223.3 | 221.6 | 219.9 | 218.2 | 216.5 | 214.8 | 213.1 | 211.4 | 209.7 | 208 | 206.8 | 205.6 | 204.4 | 203.2 | 202 | 200.8 | 199.6 | 198.4 | 197.2 | 196 | 0 | 0 | 0 | 0 | 0 | 0 | 0 | 0 | 0 | 0 | 0 | 0 | 0 | 0 | 0 | 0 | 0 | 0 | 0 | 0 | 0 | 0 | 0 | 0 | 0 | 0 | 0 | 0 | 0 | 0 | 0 | 0 | 0 | 0 | 0 | 0 | 0 | 0 | 0 | 0 | 0 | 0 | 0 | 0 | 0 | 0 | 0 | 0 | 0 | 0
| 1.0565 / P355NH / Rp0,2 / 40 <T ≤ 60 | NA | 8 | 490 | 335 | 335 | 335 | 335 | 335 | 335 | 335 | 333.1667 | 331.3333 | 329.5 | 327.6667 | 325.8333 | 324 | 322.1 | 320.2 | 318.3 | 316.4 | 314.5 | 312.6 | 310.7 | 308.8 | 306.9 | 305 | 302.7 | 300.4 | 298.1 | 295.8 | 293.5 | 291.2 | 288.9 | 286.6 | 284.3 | 282 | 279.7 | 277.4 | 275.1 | 272.8 | 270.5 | 268.2 | 265.9 | 263.6 | 261.3 | 259 | 256.9 | 254.8 | 252.7 | 250.6 | 248.5 | 246.4 | 244.3 | 242.2 | 240.1 | 238 | 236.1 | 234.2 | 232.3 | 230.4 | 228.5 | 226.6 | 224.7 | 222.8 | 220.9 | 219 | 217.3 | 215.6 | 213.9 | 212.2 | 210.5 | 208.8 | 207.1 | 205.4 | 203.7 | 202 | 200.8 | 199.6 | 198.4 | 197.2 | 196 | 194.8 | 193.6 | 192.4 | 191.2 | 190 | 0 | 0 | 0 | 0 | 0 | 0 | 0 | 0 | 0 | 0 | 0 | 0 | 0 | 0 | 0 | 0 | 0 | 0 | 0 | 0 | 0 | 0 | 0 | 0 | 0 | 0 | 0 | 0 | 0 | 0 | 0 | 0 | 0 | 0 | 0 | 0 | 0 | 0 | 0 | 0 | 0 | 0 | 0 | 0 | 0 | 0 | 0 | 0 | 0 | 0
| 1.0565 / P355NH / Rp0,2 / 60 <T ≤ 100 | NA | 8 | 470 | 315 | 315 | 315 | 315 | 315 | 315 | 315 | 313.3333 | 311.6667 | 310 | 308.3333 | 306.6667 | 305 | 303.2 | 301.4 | 299.6 | 297.8 | 296 | 294.2 | 292.4 | 290.6 | 288.8 | 287 | 284.8 | 282.6 | 280.4 | 278.2 | 276 | 273.8 | 271.6 | 269.4 | 267.2 | 265 | 262.9 | 260.8 | 258.7 | 256.6 | 254.5 | 252.4 | 250.3 | 248.2 | 246.1 | 244 | 242 | 240 | 238 | 236 | 234 | 232 | 230 | 228 | 226 | 224 | 222.2 | 220.4 | 218.6 | 216.8 | 215 | 213.2 | 211.4 | 209.6 | 207.8 | 206 | 204.4 | 202.8 | 201.2 | 199.6 | 198 | 196.4 | 194.8 | 193.2 | 191.6 | 190 | 188.9 | 187.8 | 186.7 | 185.6 | 184.5 | 183.4 | 182.3 | 181.2 | 180.1 | 179 | 0 | 0 | 0 | 0 | 0 | 0 | 0 | 0 | 0 | 0 | 0 | 0 | 0 | 0 | 0 | 0 | 0 | 0 | 0 | 0 | 0 | 0 | 0 | 0 | 0 | 0 | 0 | 0 | 0 | 0 | 0 | 0 | 0 | 0 | 0 | 0 | 0 | 0 | 0 | 0 | 0 | 0 | 0 | 0 | 0 | 0 | 0 | 0 | 0 | 0
| 1.0565 / P355NH / Rp0,2 / 100 <T ≤ 150 | NA | 8 | 460 | 305 | 305 | 305 | 305 | 305 | 305 | 305 | 303.3333 | 301.6667 | 300 | 298.3333 | 296.6667 | 295 | 293.2 | 291.4 | 289.6 | 287.8 | 286 | 284.2 | 282.4 | 280.6 | 278.8 | 277 | 275 | 273 | 271 | 269 | 267 | 265 | 263 | 261 | 259 | 257 | 254.9 | 252.8 | 250.7 | 248.6 | 246.5 | 244.4 | 242.3 | 240.2 | 238.1 | 236 | 234 | 232 | 230 | 228 | 226 | 224 | 222 | 220 | 218 | 216 | 214.3 | 212.6 | 210.9 | 209.2 | 207.5 | 205.8 | 204.1 | 202.4 | 200.7 | 199 | 197.5 | 196 | 194.5 | 193 | 191.5 | 190 | 188.5 | 187 | 185.5 | 184 | 182.9 | 181.8 | 180.7 | 179.6 | 178.5 | 177.4 | 176.3 | 175.2 | 174.1 | 173 | 0 | 0 | 0 | 0 | 0 | 0 | 0 | 0 | 0 | 0 | 0 | 0 | 0 | 0 | 0 | 0 | 0 | 0 | 0 | 0 | 0 | 0 | 0 | 0 | 0 | 0 | 0 | 0 | 0 | 0 | 0 | 0 | 0 | 0 | 0 | 0 | 0 | 0 | 0 | 0 | 0 | 0 | 0 | 0 | 0 | 0 | 0 | 0 | 0 | 0
| 1.0565 / P355NH / Rp0,2 / 150 <T ≤ 250 | NA | 8 | 450 | 295 | 295 | 295 | 295 | 295 | 295 | 295 | 293.3333 | 291.6667 | 290 | 288.3333 | 286.6667 | 285 | 283.3 | 281.6 | 279.9 | 278.2 | 276.5 | 274.8 | 273.1 | 271.4 | 269.7 | 268 | 266.1 | 264.2 | 262.3 | 260.4 | 258.5 | 256.6 | 254.7 | 252.8 | 250.9 | 249 | 246.9 | 244.8 | 242.7 | 240.6 | 238.5 | 236.4 | 234.3 | 232.2 | 230.1 | 228 | 226.1 | 224.2 | 222.3 | 220.4 | 218.5 | 216.6 | 214.7 | 212.8 | 210.9 | 209 | 207.3 | 205.6 | 203.9 | 202.2 | 200.5 | 198.8 | 197.1 | 195.4 | 193.7 | 192 | 190.6 | 189.2 | 187.8 | 186.4 | 185 | 183.6 | 182.2 | 180.8 | 179.4 | 178 | 176.9 | 175.8 | 174.7 | 173.6 | 172.5 | 171.4 | 170.3 | 169.2 | 168.1 | 167 | 0 | 0 | 0 | 0 | 0 | 0 | 0 | 0 | 0 | 0 | 0 | 0 | 0 | 0 | 0 | 0 | 0 | 0 | 0 | 0 | 0 | 0 | 0 | 0 | 0 | 0 | 0 | 0 | 0 | 0 | 0 | 0 | 0 | 0 | 0 | 0 | 0 | 0 | 0 | 0 | 0 | 0 | 0 | 0 | 0 | 0 | 0 | 0 | 0 | 0
| 1.8935 / P460NH;Rp0,2 / 0< T ≤ 16 | NA | 8 | 570 | 460 | 460 | 460 | 460 | 460 | 460 | 460 | 457.5 | 455 | 452.5 | 450 | 447.5 | 445 | 442.4 | 439.8 | 437.2 | 434.6 | 432 | 429.4 | 426.8 | 424.2 | 421.6 | 419 | 415.9 | 412.8 | 409.7 | 406.6 | 403.5 | 400.4 | 397.3 | 394.2 | 391.1 | 388 | 384.8 | 381.6 | 378.4 | 375.2 | 372 | 368.8 | 365.6 | 362.4 | 359.2 | 356 | 353 | 350 | 347 | 344 | 341 | 338 | 335 | 332 | 329 | 326 | 323.4 | 320.8 | 318.2 | 315.6 | 313 | 310.4 | 307.8 | 305.2 | 302.6 | 300 | 297.8 | 295.6 | 293.4 | 291.2 | 289 | 286.8 | 284.6 | 282.4 | 280.2 | 278 | 276.3 | 274.6 | 272.9 | 271.2 | 269.5 | 267.8 | 266.1 | 264.4 | 262.7 | 261 | 0 | 0 | 0 | 0 | 0 | 0 | 0 | 0 | 0 | 0 | 0 | 0 | 0 | 0 | 0 | 0 | 0 | 0 | 0 | 0 | 0 | 0 | 0 | 0 | 0 | 0 | 0 | 0 | 0 | 0 | 0 | 0 | 0 | 0 | 0 | 0 | 0 | 0 | 0 | 0 | 0 | 0 | 0 | 0 | 0 | 0 | 0 | 0 | 0 | 0
| 1.8935 / P460NH / Rp0,2 / 16 <T ≤ 40 | NA | 8 | 570 | 445 | 445 | 445 | 445 | 445 | 445 | 445 | 442.5 | 440 | 437.5 | 435 | 432.5 | 430 | 427.5 | 425 | 422.5 | 420 | 417.5 | 415 | 412.5 | 410 | 407.5 | 405 | 402 | 399 | 396 | 393 | 390 | 387 | 384 | 381 | 378 | 375 | 372 | 369 | 366 | 363 | 360 | 357 | 354 | 351 | 348 | 345 | 342.1 | 339.2 | 336.3 | 333.4 | 330.5 | 327.6 | 324.7 | 321.8 | 318.9 | 316 | 313.4 | 310.8 | 308.2 | 305.6 | 303 | 300.4 | 297.8 | 295.2 | 292.6 | 290 | 287.9 | 285.8 | 283.7 | 281.6 | 279.5 | 277.4 | 275.3 | 273.2 | 271.1 | 269 | 267.4 | 265.8 | 264.2 | 262.6 | 261 | 259.4 | 257.8 | 256.2 | 254.6 | 253 | 0 | 0 | 0 | 0 | 0 | 0 | 0 | 0 | 0 | 0 | 0 | 0 | 0 | 0 | 0 | 0 | 0 | 0 | 0 | 0 | 0 | 0 | 0 | 0 | 0 | 0 | 0 | 0 | 0 | 0 | 0 | 0 | 0 | 0 | 0 | 0 | 0 | 0 | 0 | 0 | 0 | 0 | 0 | 0 | 0 | 0 | 0 | 0 | 0 | 0
| 1.8935 / P460NH / Rp0,2 / 40 <T ≤ 60 | NA | 8 | 570 | 430 | 430 | 430 | 430 | 430 | 430 | 430 | 427.6667 | 425.3333 | 423 | 420.6667 | 418.3333 | 416 | 413.5 | 411 | 408.5 | 406 | 403.5 | 401 | 398.5 | 396 | 393.5 | 391 | 388.1 | 385.2 | 382.3 | 379.4 | 376.5 | 373.6 | 370.7 | 367.8 | 364.9 | 362 | 359.1 | 356.2 | 353.3 | 350.4 | 347.5 | 344.6 | 341.7 | 338.8 | 335.9 | 333 | 330.2 | 327.4 | 324.6 | 321.8 | 319 | 316.2 | 313.4 | 310.6 | 307.8 | 305 | 302.6 | 300.2 | 297.8 | 295.4 | 293 | 290.6 | 288.2 | 285.8 | 283.4 | 281 | 278.9 | 276.8 | 274.7 | 272.6 | 270.5 | 268.4 | 266.3 | 264.2 | 262.1 | 260 | 258.4 | 256.8 | 255.2 | 253.6 | 252 | 250.4 | 248.8 | 247.2 | 245.6 | 244 | 0 | 0 | 0 | 0 | 0 | 0 | 0 | 0 | 0 | 0 | 0 | 0 | 0 | 0 | 0 | 0 | 0 | 0 | 0 | 0 | 0 | 0 | 0 | 0 | 0 | 0 | 0 | 0 | 0 | 0 | 0 | 0 | 0 | 0 | 0 | 0 | 0 | 0 | 0 | 0 | 0 | 0 | 0 | 0 | 0 | 0 | 0 | 0 | 0 | 0
| 1.8935 / P460NH / Rp0,2 / 60 <T ≤ 100 | NA | 8 | 540 | 400 | 400 | 400 | 400 | 400 | 400 | 400 | 397.8333 | 395.6667 | 393.5 | 391.3333 | 389.1667 | 387 | 384.7 | 382.4 | 380.1 | 377.8 | 375.5 | 373.2 | 370.9 | 368.6 | 366.3 | 364 | 361.3 | 358.6 | 355.9 | 353.2 | 350.5 | 347.8 | 345.1 | 342.4 | 339.7 | 337 | 334.3 | 331.6 | 328.9 | 326.2 | 323.5 | 320.8 | 318.1 | 315.4 | 312.7 | 310 | 307.4 | 304.8 | 302.2 | 299.6 | 297 | 294.4 | 291.8 | 289.2 | 286.6 | 284 | 281.7 | 279.4 | 277.1 | 274.8 | 272.5 | 270.2 | 267.9 | 265.6 | 263.3 | 261 | 259.1 | 257.2 | 255.3 | 253.4 | 251.5 | 249.6 | 247.7 | 245.8 | 243.9 | 242 | 240.5 | 239 | 237.5 | 236 | 234.5 | 233 | 231.5 | 230 | 228.5 | 227 | 0 | 0 | 0 | 0 | 0 | 0 | 0 | 0 | 0 | 0 | 0 | 0 | 0 | 0 | 0 | 0 | 0 | 0 | 0 | 0 | 0 | 0 | 0 | 0 | 0 | 0 | 0 | 0 | 0 | 0 | 0 | 0 | 0 | 0 | 0 | 0 | 0 | 0 | 0 | 0 | 0 | 0 | 0 | 0 | 0 | 0 | 0 | 0 | 0 | 0
-------------------------------------------------------------------
Blech, A, DIN EN10028-7, AD W2, T ≤ 75
-------------------------------------------------------------------
| 1.4301 / X5CrNi18-10 / Rp1,0 | A40 | 8 | 520 | 250 | 250 | 250 | 250 | 250 | 250 | 250 | 250 | 250 | 250 | 250 | 250 | 250 | 244.1 | 238.2 | 232.3 | 226.4 | 220.5 | 214.6 | 208.7 | 202.8 | 196.9 | 191 | 191 | 191 | 191 | 191 | 187.8333 | 184.6667 | 181.5 | 178.3333 | 175.1667 | 172 | 170.5 | 169 | 167.5 | 166 | 164.5 | 163 | 161.5 | 160 | 158.5 | 157 | 155.8 | 154.6 | 153.4 | 152.2 | 151 | 149.8 | 148.6 | 147.4 | 146.2 | 145 | 144 | 143 | 142 | 141 | 140 | 139 | 138 | 137 | 136 | 135 | 134.4 | 133.8 | 133.2 | 132.6 | 132 | 131.4 | 130.8 | 130.2 | 129.6 | 129 | 128.6 | 128.2 | 127.8 | 127.4 | 127 | 126.6 | 126.2 | 125.8 | 125.4 | 125 | 124.7 | 124.4 | 124.1 | 123.8 | 123.5 | 123.2 | 122.9 | 122.6 | 122.3 | 122 | 121.8 | 121.6 | 121.4 | 121.2 | 121 | 120.8 | 120.6 | 120.4 | 120.2 | 120 | 120 | 120 | 120 | 120 | 120 | 120 | 120 | 120 | 120 | 120 | 0 | 0 | 0 | 0 | 0 | 0 | 0 | 0 | 0 | 0 | 0 | 0 | 0 | 0 | 0 | 0 | 0 | 0 | 0 | 0
| 1.4306 / X2CrNiN18-9 / Rp1,0 | A40 | 8 | 500 | 240 | 240 | 240 | 240 | 240 | 240 | 240 | 240 | 240 | 240 | 240 | 240 | 240 | 234.1 | 228.2 | 222.3 | 216.4 | 210.5 | 204.6 | 198.7 | 192.8 | 186.9 | 181 | 181 | 181 | 179.1 | 177.2 | 174.6667 | 172.1333 | 169.6 | 167.0667 | 164.5333 | 162 | 160.5 | 159 | 157.5 | 156 | 154.5 | 153 | 151.5 | 150 | 148.5 | 147 | 146 | 145 | 144 | 143 | 142 | 141 | 140 | 139 | 138 | 137 | 136 | 135 | 134 | 133 | 132 | 131 | 130 | 129 | 128 | 127 | 126.4 | 125.8 | 125.2 | 124.6 | 124 | 123.4 | 122.8 | 122.2 | 121.6 | 121 | 120.5 | 120 | 119.5 | 119 | 118.5 | 118 | 117.5 | 117 | 116.5 | 116 | 115.6 | 115.2 | 114.8 | 114.4 | 114 | 113.6 | 113.2 | 112.8 | 112.4 | 112 | 111.7 | 111.4 | 111.1 | 110.8 | 110.5 | 110.2 | 109.9 | 109.6 | 109.3 | 109 | 108.9 | 108.8 | 108.7 | 108.6 | 108.5 | 108.4 | 108.3 | 108.2 | 108.1 | 108 | 0 | 0 | 0 | 0 | 0 | 0 | 0 | 0 | 0 | 0 | 0 | 0 | 0 | 0 | 0 | 0 | 0 | 0 | 0 | 0
| 1.4307 / X2CrNi18-9 / Rp1,0 | A40 | 8 | 500 | 240 | 240 | 240 | 240 | 240 | 240 | 240 | 240 | 240 | 240 | 240 | 240 | 240 | 234.1 | 228.2 | 222.3 | 216.4 | 210.5 | 204.6 | 198.7 | 192.8 | 186.9 | 181 | 181 | 181 | 179.1 | 177.2 | 174.6667 | 172.1333 | 169.6 | 167.0667 | 164.5333 | 162 | 160.5 | 159 | 157.5 | 156 | 154.5 | 153 | 151.5 | 150 | 148.5 | 147 | 146 | 145 | 144 | 143 | 142 | 141 | 140 | 139 | 138 | 137 | 136 | 135 | 134 | 133 | 132 | 131 | 130 | 129 | 128 | 127 | 126.4 | 125.8 | 125.2 | 124.6 | 124 | 123.4 | 122.8 | 122.2 | 121.6 | 121 | 120.5 | 120 | 119.5 | 119 | 118.5 | 118 | 117.5 | 117 | 116.5 | 116 | 115.6 | 115.2 | 114.8 | 114.4 | 114 | 113.6 | 113.2 | 112.8 | 112.4 | 112 | 111.7 | 111.4 | 111.1 | 110.8 | 110.5 | 110.2 | 109.9 | 109.6 | 109.3 | 109 | 108.9 | 108.8 | 108.7 | 108.6 | 108.5 | 108.4 | 108.3 | 108.2 | 108.1 | 108 | 0 | 0 | 0 | 0 | 0 | 0 | 0 | 0 | 0 | 0 | 0 | 0 | 0 | 0 | 0 | 0 | 0 | 0 | 0 | 0
| 1.4311 / X2CrNiN18-10 / Rp1,0 | A40 | 8 | 550 | 310 | 310 | 310 | 310 | 310 | 310 | 310 | 310 | 310 | 310 | 310 | 310 | 310 | 303 | 296 | 289 | 282 | 275 | 268 | 261 | 254 | 247 | 240 | 240 | 240 | 237 | 234 | 230 | 226 | 222 | 218 | 214 | 210 | 207.7 | 205.4 | 203.1 | 200.8 | 198.5 | 196.2 | 193.9 | 191.6 | 189.3 | 187 | 185.8 | 184.6 | 183.4 | 182.2 | 181 | 179.8 | 178.6 | 177.4 | 176.2 | 175 | 174.2 | 173.4 | 172.6 | 171.8 | 171 | 170.2 | 169.4 | 168.6 | 167.8 | 167 | 166.4 | 165.8 | 165.2 | 164.6 | 164 | 163.4 | 162.8 | 162.2 | 161.6 | 161 | 160.5 | 160 | 159.5 | 159 | 158.5 | 158 | 157.5 | 157 | 156.5 | 156 | 155.5 | 155 | 154.5 | 154 | 153.5 | 153 | 152.5 | 152 | 151.5 | 151 | 150.8 | 150.6 | 150.4 | 150.2 | 150 | 149.8 | 149.6 | 149.4 | 149.2 | 149 | 148.8 | 148.6 | 148.4 | 148.2 | 148 | 147.8 | 147.6 | 147.4 | 147.2 | 147 | 0 | 0 | 0 | 0 | 0 | 0 | 0 | 0 | 0 | 0 | 0 | 0 | 0 | 0 | 0 | 0 | 0 | 0 | 0 | 0
| 1.4315 / X5CrNiN19-9 / Rp1,0 | A40 | 8 | 550 | 310 | 310 | 310 | 310 | 310 | 310 | 310 | 310 | 310 | 310 | 310 | 310 | 310 | 303 | 296 | 289 | 282 | 275 | 268 | 261 | 254 | 247 | 240 | 240 | 240 | 237 | 234 | 230 | 226 | 222 | 218 | 214 | 210 | 207.7 | 205.4 | 203.1 | 200.8 | 198.5 | 196.2 | 193.9 | 191.6 | 189.3 | 187 | 185.8 | 184.6 | 183.4 | 182.2 | 181 | 179.8 | 178.6 | 177.4 | 176.2 | 175 | 174.2 | 173.4 | 172.6 | 171.8 | 171 | 170.2 | 169.4 | 168.6 | 167.8 | 167 | 166.4 | 165.8 | 165.2 | 164.6 | 164 | 163.4 | 162.8 | 162.2 | 161.6 | 161 | 160.5 | 160 | 159.5 | 159 | 158.5 | 158 | 157.5 | 157 | 156.5 | 156 | 155.6 | 155.2 | 154.8 | 154.4 | 154 | 153.6 | 153.2 | 152.8 | 152.4 | 152 | 151.7 | 151.4 | 151.1 | 150.8 | 150.5 | 150.2 | 149.9 | 149.6 | 149.3 | 149 | 148.8 | 148.6 | 148.4 | 148.2 | 148 | 147.8 | 147.6 | 147.4 | 147.2 | 147 | 0 | 0 | 0 | 0 | 0 | 0 | 0 | 0 | 0 | 0 | 0 | 0 | 0 | 0 | 0 | 0 | 0 | 0 | 0 | 0
| 1.4401 / X5CrNiMo17-12-2 / Rp1,0 | A40 | 8 | 520 | 260 | 260 | 260 | 260 | 260 | 260 | 260 | 260 | 260 | 260 | 260 | 260 | 260 | 255.1 | 250.2 | 245.3 | 240.4 | 235.5 | 230.6 | 225.7 | 220.8 | 215.9 | 211 | 211 | 211 | 209 | 207 | 204.3333 | 201.6667 | 199 | 196.3333 | 193.6667 | 191 | 189.6 | 188.2 | 186.8 | 185.4 | 184 | 182.6 | 181.2 | 179.8 | 178.4 | 177 | 176 | 175 | 174 | 173 | 172 | 171 | 170 | 169 | 168 | 167 | 165.9 | 164.8 | 163.7 | 162.6 | 161.5 | 160.4 | 159.3 | 158.2 | 157.1 | 156 | 155.4 | 154.8 | 154.2 | 153.6 | 153 | 152.4 | 151.8 | 151.2 | 150.6 | 150 | 149.4 | 148.8 | 148.2 | 147.6 | 147 | 146.4 | 145.8 | 145.2 | 144.6 | 144 | 143.7 | 143.4 | 143.1 | 142.8 | 142.5 | 142.2 | 141.9 | 141.6 | 141.3 | 141 | 140.8 | 140.6 | 140.4 | 140.2 | 140 | 139.8 | 139.6 | 139.4 | 139.2 | 139 | 138.8 | 138.6 | 138.4 | 138.2 | 138 | 137.8 | 137.6 | 137.4 | 137.2 | 137 | 68.5 | 0 | 0 | 0 | 0 | 0 | 0 | 0 | 0 | 0 | 0 | 0 | 0 | 0 | 0 | 0 | 0 | 0 | 0 | 0
| 1.4404 / X2CrNiMo17-12-2 / Rp1,0 | A40 | 8 | 520 | 260 | 260 | 260 | 260 | 260 | 260 | 260 | 260 | 260 | 260 | 260 | 260 | 260 | 253.9 | 247.8 | 241.7 | 235.6 | 229.5 | 223.4 | 217.3 | 211.2 | 205.1 | 199 | 199 | 199 | 197.2 | 195.4 | 193 | 190.6 | 188.2 | 185.8 | 183.4 | 181 | 179.6 | 178.2 | 176.8 | 175.4 | 174 | 172.6 | 171.2 | 169.8 | 168.4 | 167 | 166 | 165 | 164 | 163 | 162 | 161 | 160 | 159 | 158 | 157 | 155.8 | 154.6 | 153.4 | 152.2 | 151 | 149.8 | 148.6 | 147.4 | 146.2 | 145 | 144.4 | 143.8 | 143.2 | 142.6 | 142 | 141.4 | 140.8 | 140.2 | 139.6 | 139 | 138.6 | 138.2 | 137.8 | 137.4 | 137 | 136.6 | 136.2 | 135.8 | 135.4 | 135 | 134.5 | 134 | 133.5 | 133 | 132.5 | 132 | 131.5 | 131 | 130.5 | 130 | 129.8 | 129.6 | 129.4 | 129.2 | 129 | 128.8 | 128.6 | 128.4 | 128.2 | 128 | 127.9 | 127.8 | 127.7 | 127.6 | 127.5 | 127.4 | 127.3 | 127.2 | 127.1 | 127 | 63.5 | 0 | 0 | 0 | 0 | 0 | 0 | 0 | 0 | 0 | 0 | 0 | 0 | 0 | 0 | 0 | 0 | 0 | 0 | 0
| 1.4406 / X2CrNiMoN17-11-2 / Rp1,0 | A40 | 8 | 580 | 320 | 320 | 320 | 320 | 320 | 320 | 320 | 320 | 320 | 320 | 320 | 320 | 320 | 312.6 | 305.2 | 297.8 | 290.4 | 283 | 275.6 | 268.2 | 260.8 | 253.4 | 246 | 246 | 246 | 243.2 | 240.4 | 236.6667 | 232.9333 | 229.2 | 225.4667 | 221.7333 | 218 | 216 | 214 | 212 | 210 | 208 | 206 | 204 | 202 | 200 | 198 | 196.5 | 195 | 193.5 | 192 | 190.5 | 189 | 187.5 | 186 | 184.5 | 183 | 182.2 | 181.4 | 180.6 | 179.8 | 179 | 178.2 | 177.4 | 176.6 | 175.8 | 175 | 174.4 | 173.8 | 173.2 | 172.6 | 172 | 171.4 | 170.8 | 170.2 | 169.6 | 169 | 168.5 | 168 | 167.5 | 167 | 166.5 | 166 | 165.5 | 165 | 164.5 | 164 | 163.6 | 163.2 | 162.8 | 162.4 | 162 | 161.6 | 161.2 | 160.8 | 160.4 | 160 | 159.8 | 159.6 | 159.4 | 159.2 | 159 | 158.8 | 158.6 | 158.4 | 158.2 | 158 | 157.9 | 157.8 | 157.7 | 157.6 | 157.5 | 157.4 | 157.3 | 157.2 | 157.1 | 157 | 78.5 | 0 | 0 | 0 | 0 | 0 | 0 | 0 | 0 | 0 | 0 | 0 | 0 | 0 | 0 | 0 | 0 | 0 | 0 | 0
| 1.4429 / X2CrNiMoN17-13-3 / Rp1,0 | A35 | 8 | 580 | 320 | 320 | 320 | 320 | 320 | 320 | 320 | 320 | 320 | 320 | 320 | 320 | 320 | 312.6 | 305.2 | 297.8 | 290.4 | 283 | 275.6 | 268.2 | 260.8 | 253.4 | 246 | 246 | 246 | 243.2 | 240.4 | 236.6667 | 232.9333 | 229.2 | 225.4667 | 221.7333 | 218 | 216 | 214 | 212 | 210 | 208 | 206 | 204 | 202 | 200 | 198 | 196.5 | 195 | 193.5 | 192 | 190.5 | 189 | 187.5 | 186 | 184.5 | 183 | 182.2 | 181.4 | 180.6 | 179.8 | 179 | 178.2 | 177.4 | 176.6 | 175.8 | 175 | 174.4 | 173.8 | 173.2 | 172.6 | 172 | 171.4 | 170.8 | 170.2 | 169.6 | 169 | 168.5 | 168 | 167.5 | 167 | 166.5 | 166 | 165.5 | 165 | 164.5 | 164 | 163.6 | 163.2 | 162.8 | 162.4 | 162 | 161.6 | 161.2 | 160.8 | 160.4 | 160 | 159.8 | 159.6 | 159.4 | 159.2 | 159 | 158.8 | 158.6 | 158.4 | 158.2 | 158 | 157.9 | 157.8 | 157.7 | 157.6 | 157.5 | 157.4 | 157.3 | 157.2 | 157.1 | 157 | 78.5 | 0 | 0 | 0 | 0 | 0 | 0 | 0 | 0 | 0 | 0 | 0 | 0 | 0 | 0 | 0 | 0 | 0 | 0 | 0
| 1.4432 / X2CrNiMo17-12-3 / Rp1,0 | A40 | 8 | 520 | 260 | 260 | 260 | 260 | 260 | 260 | 260 | 260 | 260 | 260 | 260 | 260 | 260 | 253.9 | 247.8 | 241.7 | 235.6 | 229.5 | 223.4 | 217.3 | 211.2 | 205.1 | 199 | 199 | 199 | 197.2 | 195.4 | 193 | 190.6 | 188.2 | 185.8 | 183.4 | 181 | 179.6 | 178.2 | 176.8 | 175.4 | 174 | 172.6 | 171.2 | 169.8 | 168.4 | 167 | 166 | 165 | 164 | 163 | 162 | 161 | 160 | 159 | 158 | 157 | 155.8 | 154.6 | 153.4 | 152.2 | 151 | 149.8 | 148.6 | 147.4 | 146.2 | 145 | 144.4 | 143.8 | 143.2 | 142.6 | 142 | 141.4 | 140.8 | 140.2 | 139.6 | 139 | 138.6 | 138.2 | 137.8 | 137.4 | 137 | 136.6 | 136.2 | 135.8 | 135.4 | 135 | 134.5 | 134 | 133.5 | 133 | 132.5 | 132 | 131.5 | 131 | 130.5 | 130 | 129.8 | 129.6 | 129.4 | 129.2 | 129 | 128.8 | 128.6 | 128.4 | 128.2 | 128 | 127.9 | 127.8 | 127.7 | 127.6 | 127.5 | 127.4 | 127.3 | 127.2 | 127.1 | 127 | 63.5 | 0 | 0 | 0 | 0 | 0 | 0 | 0 | 0 | 0 | 0 | 0 | 0 | 0 | 0 | 0 | 0 | 0 | 0 | 0
| 1.4435 / X2CrNiMo18-14-3 / Rp1,0 | A40 | 8 | 520 | 260 | 260 | 260 | 260 | 260 | 260 | 260 | 260 | 260 | 260 | 260 | 260 | 260 | 254 | 248 | 242 | 236 | 230 | 224 | 218 | 212 | 206 | 200 | 200 | 200 | 198 | 196 | 193.3333 | 190.6667 | 188 | 185.3333 | 182.6667 | 180 | 178.5 | 177 | 175.5 | 174 | 172.5 | 171 | 169.5 | 168 | 166.5 | 165 | 163.8 | 162.6 | 161.4 | 160.2 | 159 | 157.8 | 156.6 | 155.4 | 154.2 | 153 | 152.2 | 151.4 | 150.6 | 149.8 | 149 | 148.2 | 147.4 | 146.6 | 145.8 | 145 | 144.4 | 143.8 | 143.2 | 142.6 | 142 | 141.4 | 140.8 | 140.2 | 139.6 | 139 | 138.6 | 138.2 | 137.8 | 137.4 | 137 | 136.6 | 136.2 | 135.8 | 135.4 | 135 | 134.5 | 134 | 133.5 | 133 | 132.5 | 132 | 131.5 | 131 | 130.5 | 130 | 129.8 | 129.6 | 129.4 | 129.2 | 129 | 128.8 | 128.6 | 128.4 | 128.2 | 128 | 0 | 0 | 0 | 0 | 0 | 0 | 0 | 0 | 0 | 0 | 0 | 0 | 0 | 0 | 0 | 0 | 0 | 0 | 0 | 0 | 0 | 0 | 0 | 0 | 0 | 0 | 0 | 0 | 0 | 0
| 1.4436 / X3CrNiMo17-13-3 / Rp1,0 | A40 | 8 | 530 | 260 | 260 | 260 | 260 | 260 | 260 | 260 | 260 | 260 | 260 | 260 | 260 | 260 | 255.1 | 250.2 | 245.3 | 240.4 | 235.5 | 230.6 | 225.7 | 220.8 | 215.9 | 211 | 211 | 211 | 209 | 207 | 204.3333 | 201.6667 | 199 | 196.3333 | 193.6667 | 191 | 189.6 | 188.2 | 186.8 | 185.4 | 184 | 182.6 | 181.2 | 179.8 | 178.4 | 177 | 176 | 175 | 174 | 173 | 172 | 171 | 170 | 169 | 168 | 167 | 165.9 | 164.8 | 163.7 | 162.6 | 161.5 | 160.4 | 159.3 | 158.2 | 157.1 | 156 | 155.4 | 154.8 | 154.2 | 153.6 | 153 | 152.4 | 151.8 | 151.2 | 150.6 | 150 | 149.4 | 148.8 | 148.2 | 147.6 | 147 | 146.4 | 145.8 | 145.2 | 144.6 | 144 | 143.7 | 143.4 | 143.1 | 142.8 | 142.5 | 142.2 | 141.9 | 141.6 | 141.3 | 141 | 140.8 | 140.6 | 140.4 | 140.2 | 140 | 139.8 | 139.6 | 139.4 | 139.2 | 139 | 0 | 0 | 0 | 0 | 0 | 0 | 0 | 0 | 0 | 0 | 0 | 0 | 0 | 0 | 0 | 0 | 0 | 0 | 0 | 0 | 0 | 0 | 0 | 0 | 0 | 0 | 0 | 0 | 0 | 0
| 1.4439 / X2CrNiMoN17-13-5 / Rp1,0 | A35 | 8 | 580 | 310 | 310 | 310 | 310 | 310 | 310 | 310 | 310 | 310 | 310 | 310 | 310 | 310 | 304.5 | 299 | 293.5 | 288 | 282.5 | 277 | 271.5 | 266 | 260.5 | 255 | 255 | 255 | 252.5 | 250 | 246.6667 | 243.3333 | 240 | 236.6667 | 233.3333 | 230 | 228 | 226 | 224 | 222 | 220 | 218 | 216 | 214 | 212 | 210 | 209 | 208 | 207 | 206 | 205 | 204 | 203 | 202 | 201 | 200 | 199 | 198 | 197 | 196 | 195 | 194 | 193 | 192 | 191 | 190 | 189 | 188 | 187 | 186 | 185 | 184 | 183 | 182 | 181 | 180 | 179.5 | 179 | 178.5 | 178 | 177.5 | 177 | 176.5 | 176 | 175.5 | 175 | 0 | 0 | 0 | 0 | 0 | 0 | 0 | 0 | 0 | 0 | 0 | 0 | 0 | 0 | 0 | 0 | 0 | 0 | 0 | 0 | 0 | 0 | 0 | 0 | 0 | 0 | 0 | 0 | 0 | 0 | 0 | 0 | 0 | 0 | 0 | 0 | 0 | 0 | 0 | 0 | 0 | 0 | 0 | 0 | 0 | 0 | 0 | 0 | 0 | 0
| 1.4529 / X1NiCrMoCuN25-20. / Rp1,0 | A40 | 8 | 650 | 340 | 340 | 340 | 340 | 340 | 340 | 340 | 340 | 340 | 340 | 340 | 340 | 340 | 333 | 326 | 319 | 312 | 305 | 298 | 291 | 284 | 277 | 270 | 270 | 270 | 267.5 | 265 | 261.6667 | 258.3333 | 255 | 251.6667 | 248.3333 | 245 | 243 | 241 | 239 | 237 | 235 | 233 | 231 | 229 | 227 | 225 | 224 | 223 | 222 | 221 | 220 | 219 | 218 | 217 | 216 | 215 | 214 | 213 | 212 | 211 | 210 | 209 | 208 | 207 | 206 | 205 | 204 | 203 | 202 | 201 | 200 | 199 | 198 | 197 | 196 | 195 | 194.5 | 194 | 193.5 | 193 | 192.5 | 192 | 191.5 | 191 | 190.5 | 190 | 188 | 186 | 184 | 182 | 180 | 178 | 176 | 174 | 172 | 170 | 0 | 0 | 0 | 0 | 0 | 0 | 0 | 0 | 0 | 0 | 0 | 0 | 0 | 0 | 0 | 0 | 0 | 0 | 0 | 0 | 0 | 0 | 0 | 0 | 0 | 0 | 0 | 0 | 0 | 0 | 0 | 0 | 0 | 0 | 0 | 0 | 0 | 0 | 0 | 0
| 1.4539 / X1NiCrMoCu25-20. / Rp1,0 | A35 | 8 | 520 | 260 | 260 | 260 | 260 | 260 | 260 | 260 | 260 | 260 | 260 | 260 | 260 | 260 | 257.5 | 255 | 252.5 | 250 | 247.5 | 245 | 242.5 | 240 | 237.5 | 235 | 235 | 235 | 233.5 | 232 | 230 | 228 | 226 | 224 | 222 | 220 | 218.5 | 217 | 215.5 | 214 | 212.5 | 211 | 209.5 | 208 | 206.5 | 205 | 203.5 | 202 | 200.5 | 199 | 197.5 | 196 | 194.5 | 193 | 191.5 | 190 | 188.5 | 187 | 185.5 | 184 | 182.5 | 181 | 179.5 | 178 | 176.5 | 175 | 174 | 173 | 172 | 171 | 170 | 169 | 168 | 167 | 166 | 165 | 164 | 163 | 162 | 161 | 160 | 159 | 158 | 157 | 156 | 155 | 154 | 153 | 152 | 151 | 150 | 149 | 148 | 147 | 146 | 145 | 144.5 | 144 | 143.5 | 143 | 142.5 | 142 | 141.5 | 141 | 140.5 | 140 | 139.5 | 139 | 138.5 | 138 | 137.5 | 137 | 136.5 | 136 | 135.5 | 135 | 0 | 0 | 0 | 0 | 0 | 0 | 0 | 0 | 0 | 0 | 0 | 0 | 0 | 0 | 0 | 0 | 0 | 0 | 0 | 0
| 1.4541 / X6CrNiTi18-10 / Rp1,0 | A40 | 8 | 500 | 240 | 240 | 240 | 240 | 240 | 240 | 240 | 240 | 240 | 240 | 240 | 240 | 240 | 236.8 | 233.6 | 230.4 | 227.2 | 224 | 220.8 | 217.6 | 214.4 | 211.2 | 208 | 208 | 208 | 206.8 | 205.6 | 204 | 202.4 | 200.8 | 199.2 | 197.6 | 196 | 195 | 194 | 193 | 192 | 191 | 190 | 189 | 188 | 187 | 186 | 185.1 | 184.2 | 183.3 | 182.4 | 181.5 | 180.6 | 179.7 | 178.8 | 177.9 | 177 | 176 | 175 | 174 | 173 | 172 | 171 | 170 | 169 | 168 | 167 | 166.4 | 165.8 | 165.2 | 164.6 | 164 | 163.4 | 162.8 | 162.2 | 161.6 | 161 | 160.5 | 160 | 159.5 | 159 | 158.5 | 158 | 157.5 | 157 | 156.5 | 156 | 155.5 | 155 | 154.5 | 154 | 153.5 | 153 | 152.5 | 152 | 151.5 | 151 | 150.8 | 150.6 | 150.4 | 150.2 | 150 | 149.8 | 149.6 | 149.4 | 149.2 | 149 | 148.8 | 148.6 | 148.4 | 148.2 | 148 | 147.8 | 147.6 | 147.4 | 147.2 | 147 | 0 | 0 | 0 | 0 | 0 | 0 | 0 | 0 | 0 | 0 | 0 | 0 | 0 | 0 | 0 | 0 | 0 | 0 | 0 | 0
| 1.4547 / X1CrNiMoCuN20-18. / Rp1,0 | A35 | 8 | 650 | 340 | 340 | 340 | 340 | 340 | 340 | 340 | 340 | 340 | 340 | 340 | 340 | 340 | 333 | 326 | 319 | 312 | 305 | 298 | 291 | 284 | 277 | 270 | 270 | 270 | 267.5 | 265 | 261.6667 | 258.3333 | 255 | 251.6667 | 248.3333 | 245 | 243 | 241 | 239 | 237 | 235 | 233 | 231 | 229 | 227 | 225 | 223.7 | 222.4 | 221.1 | 219.8 | 218.5 | 217.2 | 215.9 | 214.6 | 213.3 | 212 | 210.8 | 209.6 | 208.4 | 207.2 | 206 | 204.8 | 203.6 | 202.4 | 201.2 | 200 | 199.5 | 199 | 198.5 | 198 | 197.5 | 197 | 196.5 | 196 | 195.5 | 195 | 194.5 | 194 | 193.5 | 193 | 192.5 | 192 | 191.5 | 191 | 190.5 | 190 | 189.4 | 188.8 | 188.2 | 187.6 | 187 | 186.4 | 185.8 | 185.2 | 184.6 | 184 | 183.6 | 183.2 | 182.8 | 182.4 | 182 | 181.6 | 181.2 | 180.8 | 180.4 | 180 | 0 | 0 | 0 | 0 | 0 | 0 | 0 | 0 | 0 | 0 | 0 | 0 | 0 | 0 | 0 | 0 | 0 | 0 | 0 | 0 | 0 | 0 | 0 | 0 | 0 | 0 | 0 | 0 | 0 | 0
| 1.4571 / X6CrNiMoTi17-12-2 / Rp1,0 | A40 | 8 | 520 | 260 | 260 | 260 | 260 | 260 | 260 | 260 | 260 | 260 | 260 | 260 | 260 | 260 | 255.8 | 251.6 | 247.4 | 243.2 | 239 | 234.8 | 230.6 | 226.4 | 222.2 | 218 | 218 | 218 | 216.8 | 215.6 | 214 | 212.4 | 210.8 | 209.2 | 207.6 | 206 | 205 | 204 | 203 | 202 | 201 | 200 | 199 | 198 | 197 | 196 | 195 | 194 | 193 | 192 | 191 | 190 | 189 | 188 | 187 | 186 | 184.9 | 183.8 | 182.7 | 181.6 | 180.5 | 179.4 | 178.3 | 177.2 | 176.1 | 175 | 174.4 | 173.8 | 173.2 | 172.6 | 172 | 171.4 | 170.8 | 170.2 | 169.6 | 169 | 168.5 | 168 | 167.5 | 167 | 166.5 | 166 | 165.5 | 165 | 164.5 | 164 | 163.6 | 163.2 | 162.8 | 162.4 | 162 | 161.6 | 161.2 | 160.8 | 160.4 | 160 | 159.8 | 159.6 | 159.4 | 159.2 | 159 | 158.8 | 158.6 | 158.4 | 158.2 | 158 | 157.9 | 157.8 | 157.7 | 157.6 | 157.5 | 157.4 | 157.3 | 157.2 | 157.1 | 157 | 0 | 0 | 0 | 0 | 0 | 0 | 0 | 0 | 0 | 0 | 0 | 0 | 0 | 0 | 0 | 0 | 0 | 0 | 0 | 0
| 1.4910 / X3CrNiMoBN17-13-/ Rp1,0 | A40 | 8 | 550 | 300 | 300 | 300 | 300 | 300 | 300 | 300 | 300 | 300 | 300 | 300 | 300 | 300 | 294 | 288 | 282 | 276 | 270 | 264 | 258 | 252 | 246 | 240 | 240 | 240 | 238 | 236 | 233.3333 | 230.6667 | 228 | 225.3333 | 222.6667 | 220 | 218 | 216 | 214 | 212 | 210 | 208 | 206 | 204 | 202 | 200 | 198.9 | 197.8 | 196.7 | 195.6 | 194.5 | 193.4 | 192.3 | 191.2 | 190.1 | 189 | 187.9 | 186.8 | 185.7 | 184.6 | 183.5 | 182.4 | 181.3 | 180.2 | 179.1 | 178 | 177.3 | 176.6 | 175.9 | 175.2 | 174.5 | 173.8 | 173.1 | 172.4 | 171.7 | 171 | 170.3 | 169.6 | 168.9 | 168.2 | 167.5 | 166.8 | 166.1 | 165.4 | 164.7 | 164 | 163.5 | 163 | 162.5 | 162 | 161.5 | 161 | 160.5 | 160 | 159.5 | 159 | 158.8 | 158.6 | 158.4 | 158.2 | 158 | 157.8 | 157.6 | 157.4 | 157.2 | 157 | 156.7 | 156.4 | 156.1 | 155.8 | 155.5 | 155.2 | 154.9 | 154.6 | 154.3 | 154 | 153.7 | 153.4 | 153.1 | 152.8 | 152.5 | 152.2 | 151.9 | 151.6 | 151.3 | 151 | 0 | 0 | 0 | 0 | 0 | 0 | 0 | 0 | 0 | 0
| 1.4941 / X6CrNiTiB18-10 / Rp1,0 | A40 | 8 | 490 | 240 | 240 | 240 | 240 | 240 | 240 | 240 | 240 | 240 | 240 | 240 | 240 | 240 | 236.1 | 232.2 | 228.3 | 224.4 | 220.5 | 216.6 | 212.7 | 208.8 | 204.9 | 201 | 201 | 201 | 200 | 199 | 197.6667 | 196.3333 | 195 | 193.6667 | 192.3333 | 191 | 190 | 189 | 188 | 187 | 186 | 185 | 184 | 183 | 182 | 181 | 180.5 | 180 | 179.5 | 179 | 178.5 | 178 | 177.5 | 177 | 176.5 | 176 | 175.6 | 175.2 | 174.8 | 174.4 | 174 | 173.6 | 173.2 | 172.8 | 172.4 | 172 | 171.5 | 171 | 170.5 | 170 | 169.5 | 169 | 168.5 | 168 | 167.5 | 167 | 166.5 | 166 | 165.5 | 165 | 164.5 | 164 | 163.5 | 163 | 162.5 | 162 | 161.5 | 161 | 160.5 | 160 | 159.5 | 159 | 158.5 | 158 | 157.5 | 157 | 156.5 | 156 | 155.5 | 155 | 154.5 | 154 | 153.5 | 153 | 152.5 | 152 | 151.5 | 151 | 150.5 | 150 | 149.5 | 149 | 148.5 | 148 | 147.5 | 147 | 146.5 | 146 | 145.5 | 145 | 144.5 | 144 | 143.5 | 143 | 142.5 | 142 | 0 | 0 | 0 | 0 | 0 | 0 | 0 | 0 | 0 | 0
| 1.4948 / X6CrNi18-10 / Rp1,0 | A40 | 8 | 510 | 230 | 230 | 230 | 230 | 230 | 230 | 230 | 230 | 230 | 230 | 230 | 230 | 230 | 226.1 | 222.2 | 218.3 | 214.4 | 210.5 | 206.6 | 202.7 | 198.8 | 194.9 | 191 | 191 | 191 | 189.1 | 187.2 | 184.6667 | 182.1333 | 179.6 | 177.0667 | 174.5333 | 172 | 170.5 | 169 | 167.5 | 166 | 164.5 | 163 | 161.5 | 160 | 158.5 | 157 | 156 | 155 | 154 | 153 | 152 | 151 | 150 | 149 | 148 | 147 | 146 | 145 | 144 | 143 | 142 | 141 | 140 | 139 | 138 | 137 | 136.5 | 136 | 135.5 | 135 | 134.5 | 134 | 133.5 | 133 | 132.5 | 132 | 131.5 | 131 | 130.5 | 130 | 129.5 | 129 | 128.5 | 128 | 127.5 | 127 | 126.5 | 126 | 125.5 | 125 | 124.5 | 124 | 123.5 | 123 | 122.5 | 122 | 121.6 | 121.2 | 120.8 | 120.4 | 120 | 119.6 | 119.2 | 118.8 | 118.4 | 118 | 117.5 | 117 | 116.5 | 116 | 115.5 | 115 | 114.5 | 114 | 113.5 | 113 | 112.5 | 112 | 111.5 | 111 | 110.5 | 110 | 109.5 | 109 | 108.5 | 108 | 0 | 0 | 0 | 0 | 0 | 0 | 0 | 0 | 0 | 0
| 1.4950 / X6CrNi23-13 / Rp1,0 | A35 | 8 | 510 | 240 | 240 | 240 | 240 | 240 | 240 | 240 | 240 | 240 | 240 | 240 | 240 | 240 | 234.5 | 229 | 223.5 | 218 | 212.5 | 207 | 201.5 | 196 | 190.5 | 185 | 185 | 185 | 183.2 | 181.4 | 179 | 176.6 | 174.2 | 171.8 | 169.4 | 167 | 165.7 | 164.4 | 163.1 | 161.8 | 160.5 | 159.2 | 157.9 | 156.6 | 155.3 | 154 | 153.2 | 152.4 | 151.6 | 150.8 | 150 | 149.2 | 148.4 | 147.6 | 146.8 | 146 | 145.3 | 144.6 | 143.9 | 143.2 | 142.5 | 141.8 | 141.1 | 140.4 | 139.7 | 139 | 138.3 | 137.6 | 136.9 | 136.2 | 135.5 | 134.8 | 134.1 | 133.4 | 132.7 | 132 | 131.4 | 130.8 | 130.2 | 129.6 | 129 | 128.4 | 127.8 | 127.2 | 126.6 | 126 | 125.7 | 125.4 | 125.1 | 124.8 | 124.5 | 124.2 | 123.9 | 123.6 | 123.3 | 123 | 122.8 | 122.6 | 122.4 | 122.2 | 122 | 121.8 | 121.6 | 121.4 | 121.2 | 121 | 120.7 | 120.4 | 120.1 | 119.8 | 119.5 | 119.2 | 118.9 | 118.6 | 118.3 | 118 | 117.6 | 117.2 | 116.8 | 116.4 | 116 | 115.6 | 115.2 | 114.8 | 114.4 | 114 | 0 | 0 | 0 | 0 | 0 | 0 | 0 | 0 | 0 | 0
| 1.4951 / X6CrNi25-20 / Rp1,0 | A35 | 8 | 510 | 240 | 240 | 240 | 240 | 240 | 240 | 240 | 240 | 240 | 240 | 240 | 240 | 240 | 234.5 | 229 | 223.5 | 218 | 212.5 | 207 | 201.5 | 196 | 190.5 | 185 | 185 | 185 | 183.2 | 181.4 | 179 | 176.6 | 174.2 | 171.8 | 169.4 | 167 | 165.7 | 164.4 | 163.1 | 161.8 | 160.5 | 159.2 | 157.9 | 156.6 | 155.3 | 154 | 153.2 | 152.4 | 151.6 | 150.8 | 150 | 149.2 | 148.4 | 147.6 | 146.8 | 146 | 145.3 | 144.6 | 143.9 | 143.2 | 142.5 | 141.8 | 141.1 | 140.4 | 139.7 | 139 | 138.3 | 137.6 | 136.9 | 136.2 | 135.5 | 134.8 | 134.1 | 133.4 | 132.7 | 132 | 131.4 | 130.8 | 130.2 | 129.6 | 129 | 128.4 | 127.8 | 127.2 | 126.6 | 126 | 125.7 | 125.4 | 125.1 | 124.8 | 124.5 | 124.2 | 123.9 | 123.6 | 123.3 | 123 | 122.8 | 122.6 | 122.4 | 122.2 | 122 | 121.8 | 121.6 | 121.4 | 121.2 | 121 | 120.7 | 120.4 | 120.1 | 119.8 | 119.5 | 119.2 | 118.9 | 118.6 | 118.3 | 118 | 117.6 | 117.2 | 116.8 | 116.4 | 116 | 115.6 | 115.2 | 114.8 | 114.4 | 114 | 0 | 0 | 0 | 0 | 0 | 0 | 0 | 0 | 0 | 0
-------------------------------------------------------------------
SchmiedeSt, NA, DIN EN10222-2, warmfest
-------------------------------------------------------------------
| 1.0352 / P245GH / Rp0,2 / 0<T ≤ 50 | NA |  | 410 | 235 | 235 | 235 | 235 | 235 | 235 | 235 | 235 | 235 | 235 | 235 | 235 | 235 | 231 | 227 | 223 | 219 | 215 | 211 | 207 | 203 | 199 | 195 | 194 | 193 | 192 | 191 | 190 | 189 | 188 | 187 | 186 | 185 | 184 | 183 | 182 | 181 | 180 | 179 | 178 | 177 | 176 | 175 | 173.5 | 172 | 170.5 | 169 | 167.5 | 166 | 164.5 | 163 | 161.5 | 160 | 158.5 | 157 | 155.5 | 154 | 152.5 | 151 | 149.5 | 148 | 146.5 | 145 | 144 | 143 | 142 | 141 | 140 | 139 | 138 | 137 | 136 | 135 | 134 | 133 | 132 | 131 | 130 | 129 | 128 | 127 | 126 | 125 | 0 | 0 | 0 | 0 | 0 | 0 | 0 | 0 | 0 | 0 | 0 | 0 | 0 | 0 | 0 | 0 | 0 | 0 | 0 | 0 | 0 | 0 | 0 | 0 | 0 | 0 | 0 | 0 | 0 | 0 | 0 | 0 | 0 | 0 | 0 | 0 | 0 | 0 | 0 | 0 | 0 | 0 | 0 | 0 | 0 | 0 | 0 | 0 | 0 | 0
| 1.0352 / P245GH / Rp0,2 / 50<T<=160 | NA |  | 410 | 210 | 210 | 210 | 210 | 210 | 210 | 210 | 210 | 210 | 210 | 210 | 210 | 210 | 207 | 204 | 201 | 198 | 195 | 192 | 189 | 186 | 183 | 180 | 179.5 | 179 | 178.5 | 178 | 177.5 | 177 | 176.5 | 176 | 175.5 | 175 | 174 | 173 | 172 | 171 | 170 | 169 | 168 | 167 | 166 | 165 | 164 | 163 | 162 | 161 | 160 | 159 | 158 | 157 | 156 | 155 | 153 | 151 | 149 | 147 | 145 | 143 | 141 | 139 | 137 | 135 | 134.5 | 134 | 133.5 | 133 | 132.5 | 132 | 131.5 | 131 | 130.5 | 130 | 129 | 128 | 127 | 126 | 125 | 124 | 123 | 122 | 121 | 120 | 0 | 0 | 0 | 0 | 0 | 0 | 0 | 0 | 0 | 0 | 0 | 0 | 0 | 0 | 0 | 0 | 0 | 0 | 0 | 0 | 0 | 0 | 0 | 0 | 0 | 0 | 0 | 0 | 0 | 0 | 0 | 0 | 0 | 0 | 0 | 0 | 0 | 0 | 0 | 0 | 0 | 0 | 0 | 0 | 0 | 0 | 0 | 0 | 0 | 0
| 1.0426 / P280GH / Rp0,2 / 0<T <=50 | NA |  | 460 | 270 | 270 | 270 | 270 | 270 | 270 | 270 | 270 | 270 | 270 | 270 | 270 | 270 | 268 | 266 | 264 | 262 | 260 | 258 | 256 | 254 | 252 | 250 | 248.5 | 247 | 245.5 | 244 | 242.5 | 241 | 239.5 | 238 | 236.5 | 235 | 234 | 233 | 232 | 231 | 230 | 229 | 228 | 227 | 226 | 225 | 223 | 221 | 219 | 217 | 215 | 213 | 211 | 209 | 207 | 205 | 203 | 201 | 199 | 197 | 195 | 193 | 191 | 189 | 187 | 185 | 183.5 | 182 | 180.5 | 179 | 177.5 | 176 | 174.5 | 173 | 171.5 | 170 | 168.5 | 167 | 165.5 | 164 | 162.5 | 161 | 159.5 | 158 | 156.5 | 155 | 0 | 0 | 0 | 0 | 0 | 0 | 0 | 0 | 0 | 0 | 0 | 0 | 0 | 0 | 0 | 0 | 0 | 0 | 0 | 0 | 0 | 0 | 0 | 0 | 0 | 0 | 0 | 0 | 0 | 0 | 0 | 0 | 0 | 0 | 0 | 0 | 0 | 0 | 0 | 0 | 0 | 0 | 0 | 0 | 0 | 0 | 0 | 0 | 0 | 0
| 1.0426 / P280GH / Rp0,2 / 50<T<=160 | NA |  | 460 | 245 | 245 | 245 | 245 | 245 | 245 | 245 | 245 | 245 | 245 | 245 | 245 | 245 | 241.5 | 238 | 234.5 | 231 | 227.5 | 224 | 220.5 | 217 | 213.5 | 210 | 209 | 208 | 207 | 206 | 205 | 204 | 203 | 202 | 201 | 200 | 199.5 | 199 | 198.5 | 198 | 197.5 | 197 | 196.5 | 196 | 195.5 | 195 | 194 | 193 | 192 | 191 | 190 | 189 | 188 | 187 | 186 | 185 | 183.5 | 182 | 180.5 | 179 | 177.5 | 176 | 174.5 | 173 | 171.5 | 170 | 168.5 | 167 | 165.5 | 164 | 162.5 | 161 | 159.5 | 158 | 156.5 | 155 | 153 | 151 | 149 | 147 | 145 | 143 | 141 | 139 | 137 | 135 | 0 | 0 | 0 | 0 | 0 | 0 | 0 | 0 | 0 | 0 | 0 | 0 | 0 | 0 | 0 | 0 | 0 | 0 | 0 | 0 | 0 | 0 | 0 | 0 | 0 | 0 | 0 | 0 | 0 | 0 | 0 | 0 | 0 | 0 | 0 | 0 | 0 | 0 | 0 | 0 | 0 | 0 | 0 | 0 | 0 | 0 | 0 | 0 | 0 | 0
| 1.0436 / P305GH / Rp0,2 / 0<T<=50 | NA |  | 490 | 295 | 295 | 295 | 295 | 295 | 295 | 295 | 295 | 295 | 295 | 295 | 295 | 295 | 292.5 | 290 | 287.5 | 285 | 282.5 | 280 | 277.5 | 275 | 272.5 | 270 | 268.5 | 267 | 265.5 | 264 | 262.5 | 261 | 259.5 | 258 | 256.5 | 255 | 253.5 | 252 | 250.5 | 249 | 247.5 | 246 | 244.5 | 243 | 241.5 | 240 | 238 | 236 | 234 | 232 | 230 | 228 | 226 | 224 | 222 | 220 | 218 | 216 | 214 | 212 | 210 | 208 | 206 | 204 | 202 | 200 | 199 | 198 | 197 | 196 | 195 | 194 | 193 | 192 | 191 | 190 | 187.5 | 185 | 182.5 | 180 | 177.5 | 175 | 172.5 | 170 | 167.5 | 165 | 0 | 0 | 0 | 0 | 0 | 0 | 0 | 0 | 0 | 0 | 0 | 0 | 0 | 0 | 0 | 0 | 0 | 0 | 0 | 0 | 0 | 0 | 0 | 0 | 0 | 0 | 0 | 0 | 0 | 0 | 0 | 0 | 0 | 0 | 0 | 0 | 0 | 0 | 0 | 0 | 0 | 0 | 0 | 0 | 0 | 0 | 0 | 0 | 0 | 0
| 1.0436 / P305GH / Rp0,2 / 50<T<=160 | NA |  | 490 | 270 | 270 | 270 | 270 | 270 | 270 | 270 | 270 | 270 | 270 | 270 | 270 | 270 | 268 | 266 | 264 | 262 | 260 | 258 | 256 | 254 | 252 | 250 | 249 | 248 | 247 | 246 | 245 | 244 | 243 | 242 | 241 | 240 | 239 | 238 | 237 | 236 | 235 | 234 | 233 | 232 | 231 | 230 | 228 | 226 | 224 | 222 | 220 | 218 | 216 | 214 | 212 | 210 | 208.5 | 207 | 205.5 | 204 | 202.5 | 201 | 199.5 | 198 | 196.5 | 195 | 193 | 191 | 189 | 187 | 185 | 183 | 181 | 179 | 177 | 175 | 173 | 171 | 169 | 167 | 165 | 163 | 161 | 159 | 157 | 155 | 0 | 0 | 0 | 0 | 0 | 0 | 0 | 0 | 0 | 0 | 0 | 0 | 0 | 0 | 0 | 0 | 0 | 0 | 0 | 0 | 0 | 0 | 0 | 0 | 0 | 0 | 0 | 0 | 0 | 0 | 0 | 0 | 0 | 0 | 0 | 0 | 0 | 0 | 0 | 0 | 0 | 0 | 0 | 0 | 0 | 0 | 0 | 0 | 0 | 0
| 1.4903 / X10CrMoVNb9-1;Rp0,2 / 0 -130 | NA |  | 630 | 440 | 440 | 440 | 440 | 440 | 440 | 440 | 440 | 440 | 440 | 440 | 440 | 440 | 437 | 434 | 431 | 428 | 425 | 422 | 419 | 416 | 413 | 410 | 408.5 | 407 | 405.5 | 404 | 402.5 | 401 | 399.5 | 398 | 396.5 | 395 | 393.5 | 392 | 390.5 | 389 | 387.5 | 386 | 384.5 | 383 | 381.5 | 380 | 379 | 378 | 377 | 376 | 375 | 374 | 373 | 372 | 371 | 370 | 369 | 368 | 367 | 366 | 365 | 364 | 363 | 362 | 361 | 360 | 359 | 358 | 357 | 356 | 355 | 354 | 353 | 352 | 351 | 350 | 349 | 348 | 347 | 346 | 345 | 344 | 343 | 342 | 341 | 340 | 338 | 336 | 334 | 332 | 330 | 328 | 326 | 324 | 322 | 320 | 318 | 316 | 314 | 312 | 310 | 308 | 306 | 304 | 302 | 300 | 297 | 294 | 291 | 288 | 285 | 282 | 279 | 276 | 273 | 270 | 264.5 | 259 | 253.5 | 248 | 242.5 | 237 | 231.5 | 226 | 220.5 | 215 | 0 | 0 | 0 | 0 | 0 | 0 | 0 | 0 | 0 | 0
| 1.4922 / X20CrMoV11-1;Rp0,2 / 0 -100 | NA |  | 700 | 490 | 490 | 490 | 490 | 490 | 490 | 490 | 490 | 490 | 490 | 490 | 490 | 490 | 487 | 484 | 481 | 478 | 475 | 472 | 469 | 466 | 463 | 460 | 458.5 | 457 | 455.5 | 454 | 452.5 | 451 | 449.5 | 448 | 446.5 | 445 | 443.5 | 442 | 440.5 | 439 | 437.5 | 436 | 434.5 | 433 | 431.5 | 430 | 428.5 | 427 | 425.5 | 424 | 422.5 | 421 | 419.5 | 418 | 416.5 | 415 | 412.5 | 410 | 407.5 | 405 | 402.5 | 400 | 397.5 | 395 | 392.5 | 390 | 389 | 388 | 387 | 386 | 385 | 384 | 383 | 382 | 381 | 380 | 378 | 376 | 374 | 372 | 370 | 368 | 366 | 364 | 362 | 360 | 357 | 354 | 351 | 348 | 345 | 342 | 339 | 336 | 333 | 330 | 326 | 322 | 318 | 314 | 310 | 306 | 302 | 298 | 294 | 290 | 286 | 282 | 278 | 274 | 270 | 266 | 262 | 258 | 254 | 250 | 125 | 0 | 0 | 0 | 0 | 0 | 0 | 0 | 0 | 0 | 0 | 0 | 0 | 0 | 0 | 0 | 0 | 0 | 0 | 0
| 1.5415 / 16Mo3 / Rp0,2 / 0<T<=35 | NA |  | 440 | 285 | 285 | 285 | 285 | 285 | 285 | 285 | 285 | 285 | 285 | 285 | 285 | 285 | 282.9 | 280.8 | 278.7 | 276.6 | 274.5 | 272.4 | 270.3 | 268.2 | 266.1 | 264 | 262.1 | 260.2 | 258.3 | 256.4 | 254.5 | 252.6 | 250.7 | 248.8 | 246.9 | 245 | 243 | 241 | 239 | 237 | 235 | 233 | 231 | 229 | 227 | 225 | 223 | 221 | 219 | 217 | 215 | 213 | 211 | 209 | 207 | 205 | 202.5 | 200 | 197.5 | 195 | 192.5 | 190 | 187.5 | 185 | 182.5 | 180 | 179 | 178 | 177 | 176 | 175 | 174 | 173 | 172 | 171 | 170 | 169 | 168 | 167 | 166 | 165 | 164 | 163 | 162 | 161 | 160 | 159.5 | 159 | 158.5 | 158 | 157.5 | 157 | 156.5 | 156 | 155.5 | 155 | 154.5 | 154 | 153.5 | 153 | 152.5 | 152 | 151.5 | 151 | 150.5 | 150 | 0 | 0 | 0 | 0 | 0 | 0 | 0 | 0 | 0 | 0 | 0 | 0 | 0 | 0 | 0 | 0 | 0 | 0 | 0 | 0 | 0 | 0 | 0 | 0 | 0 | 0 | 0 | 0 | 0 | 0
| 1.5415 / 16Mo3 / Rp0,2 / 35<T<=60 | NA |  | 440 | 275 | 275 | 275 | 275 | 275 | 275 | 275 | 275 | 275 | 275 | 275 | 275 | 275 | 273.9 | 272.8 | 271.7 | 270.6 | 269.5 | 268.4 | 267.3 | 266.2 | 265.1 | 264 | 262.1 | 260.2 | 258.3 | 256.4 | 254.5 | 252.6 | 250.7 | 248.8 | 246.9 | 245 | 243 | 241 | 239 | 237 | 235 | 233 | 231 | 229 | 227 | 225 | 223 | 221 | 219 | 217 | 215 | 213 | 211 | 209 | 207 | 205 | 202.5 | 200 | 197.5 | 195 | 192.5 | 190 | 187.5 | 185 | 182.5 | 180 | 179 | 178 | 177 | 176 | 175 | 174 | 173 | 172 | 171 | 170 | 169 | 168 | 167 | 166 | 165 | 164 | 163 | 162 | 161 | 160 | 159.5 | 159 | 158.5 | 158 | 157.5 | 157 | 156.5 | 156 | 155.5 | 155 | 154.5 | 154 | 153.5 | 153 | 152.5 | 152 | 151.5 | 151 | 150.5 | 150 | 0 | 0 | 0 | 0 | 0 | 0 | 0 | 0 | 0 | 0 | 0 | 0 | 0 | 0 | 0 | 0 | 0 | 0 | 0 | 0 | 0 | 0 | 0 | 0 | 0 | 0 | 0 | 0 | 0 | 0
| 1.5415 / 16Mo3 / Rp0,2 / 60<T<=90 | NA |  | 440 | 265 | 265 | 265 | 265 | 265 | 265 | 265 | 265 | 265 | 265 | 265 | 265 | 265 | 263.5 | 262 | 260.5 | 259 | 257.5 | 256 | 254.5 | 253 | 251.5 | 250 | 248 | 246 | 244 | 242 | 240 | 238 | 236 | 234 | 232 | 230 | 228 | 226 | 224 | 222 | 220 | 218 | 216 | 214 | 212 | 210 | 208.5 | 207 | 205.5 | 204 | 202.5 | 201 | 199.5 | 198 | 196.5 | 195 | 192.5 | 190 | 187.5 | 185 | 182.5 | 180 | 177.5 | 175 | 172.5 | 170 | 169 | 168 | 167 | 166 | 165 | 164 | 163 | 162 | 161 | 160 | 159 | 158 | 157 | 156 | 155 | 154 | 153 | 152 | 151 | 150 | 149.5 | 149 | 148.5 | 148 | 147.5 | 147 | 146.5 | 146 | 145.5 | 145 | 144.5 | 144 | 143.5 | 143 | 142.5 | 142 | 141.5 | 141 | 140.5 | 140 | 0 | 0 | 0 | 0 | 0 | 0 | 0 | 0 | 0 | 0 | 0 | 0 | 0 | 0 | 0 | 0 | 0 | 0 | 0 | 0 | 0 | 0 | 0 | 0 | 0 | 0 | 0 | 0 | 0 | 0
| 1.5415 / 16Mo3 / Rp0,2 / 90<T<=150 | NA |  | 440 | 260 | 260 | 260 | 260 | 260 | 260 | 260 | 260 | 260 | 260 | 260 | 260 | 260 | 258 | 256 | 254 | 252 | 250 | 248 | 246 | 244 | 242 | 240 | 238 | 236 | 234 | 232 | 230 | 228 | 226 | 224 | 222 | 220 | 218 | 216 | 214 | 212 | 210 | 208 | 206 | 204 | 202 | 200 | 198.5 | 197 | 195.5 | 194 | 192.5 | 191 | 189.5 | 188 | 186.5 | 185 | 182.5 | 180 | 177.5 | 175 | 172.5 | 170 | 167.5 | 165 | 162.5 | 160 | 159.5 | 159 | 158.5 | 158 | 157.5 | 157 | 156.5 | 156 | 155.5 | 155 | 154 | 153 | 152 | 151 | 150 | 149 | 148 | 147 | 146 | 145 | 144.5 | 144 | 143.5 | 143 | 142.5 | 142 | 141.5 | 141 | 140.5 | 140 | 139.5 | 139 | 138.5 | 138 | 137.5 | 137 | 136.5 | 136 | 135.5 | 135 | 0 | 0 | 0 | 0 | 0 | 0 | 0 | 0 | 0 | 0 | 0 | 0 | 0 | 0 | 0 | 0 | 0 | 0 | 0 | 0 | 0 | 0 | 0 | 0 | 0 | 0 | 0 | 0 | 0 | 0
| 1.5415 / 16Mo3 / Rp0,2 / 150<T<=375 | NA |  | 420 | 240 | 240 | 240 | 240 | 240 | 240 | 240 | 240 | 240 | 240 | 240 | 240 | 240 | 239.5 | 239 | 238.5 | 238 | 237.5 | 237 | 236.5 | 236 | 235.5 | 235 | 232.5 | 230 | 227.5 | 225 | 222.5 | 220 | 217.5 | 215 | 212.5 | 210 | 208 | 206 | 204 | 202 | 200 | 198 | 196 | 194 | 192 | 190 | 188.5 | 187 | 185.5 | 184 | 182.5 | 181 | 179.5 | 178 | 176.5 | 175 | 172.5 | 170 | 167.5 | 165 | 162.5 | 160 | 157.5 | 155 | 152.5 | 150 | 149.5 | 149 | 148.5 | 148 | 147.5 | 147 | 146.5 | 146 | 145.5 | 145 | 144.5 | 144 | 143.5 | 143 | 142.5 | 142 | 141.5 | 141 | 140.5 | 140 | 139.5 | 139 | 138.5 | 138 | 137.5 | 137 | 136.5 | 136 | 135.5 | 135 | 134.5 | 134 | 133.5 | 133 | 132.5 | 132 | 131.5 | 131 | 130.5 | 130 | 0 | 0 | 0 | 0 | 0 | 0 | 0 | 0 | 0 | 0 | 0 | 0 | 0 | 0 | 0 | 0 | 0 | 0 | 0 | 0 | 0 | 0 | 0 | 0 | 0 | 0 | 0 | 0 | 0 | 0
| 1.6308 / 18MnMoNi5-5;Rp0,2 / 0 bis 200 | NA |  | 550 | 390 | 390 | 390 | 390 | 390 | 390 | 390 | 390 | 390 | 390 | 390 | 390 | 390 | 388.5 | 387 | 385.5 | 384 | 382.5 | 381 | 379.5 | 378 | 376.5 | 375 | 374.5 | 374 | 373.5 | 373 | 372.5 | 372 | 371.5 | 371 | 370.5 | 370 | 369 | 368 | 367 | 366 | 365 | 364 | 363 | 362 | 361 | 360 | 359 | 358 | 357 | 356 | 355 | 354 | 353 | 352 | 351 | 350 | 349 | 348 | 347 | 346 | 345 | 344 | 343 | 342 | 341 | 340 | 339 | 338 | 337 | 336 | 335 | 334 | 333 | 332 | 331 | 330 | 328 | 326 | 324 | 322 | 320 | 318 | 316 | 314 | 312 | 310 | 0 | 0 | 0 | 0 | 0 | 0 | 0 | 0 | 0 | 0 | 0 | 0 | 0 | 0 | 0 | 0 | 0 | 0 | 0 | 0 | 0 | 0 | 0 | 0 | 0 | 0 | 0 | 0 | 0 | 0 | 0 | 0 | 0 | 0 | 0 | 0 | 0 | 0 | 0 | 0 | 0 | 0 | 0 | 0 | 0 | 0 | 0 | 0 | 0 | 0
| 1.6920 / 15MnCrMoNiV5-3;Rp0,2 / 0 bis 100 | NA |  | 560 | 380 | 380 | 380 | 380 | 380 | 380 | 380 | 380 | 380 | 380 | 380 | 380 | 380 | 376.1 | 372.2 | 368.3 | 364.4 | 360.5 | 356.6 | 352.7 | 348.8 | 344.9 | 341 | 339.9 | 338.8 | 337.7 | 336.6 | 335.5 | 334.4 | 333.3 | 332.2 | 331.1 | 330 | 329.2 | 328.4 | 327.6 | 326.8 | 326 | 325.2 | 324.4 | 323.6 | 322.8 | 322 | 321 | 320 | 319 | 318 | 317 | 316 | 315 | 314 | 313 | 312 | 311.4 | 310.8 | 310.2 | 309.6 | 309 | 308.4 | 307.8 | 307.2 | 306.6 | 306 | 305.2 | 304.4 | 303.6 | 302.8 | 302 | 301.2 | 300.4 | 299.6 | 298.8 | 298 | 297 | 296 | 295 | 294 | 293 | 292 | 291 | 290 | 289 | 288 | 287.4 | 286.8 | 286.2 | 285.6 | 285 | 284.4 | 283.8 | 283.2 | 282.6 | 282 | 280.7 | 279.4 | 278.1 | 276.8 | 275.5 | 274.2 | 272.9 | 271.6 | 270.3 | 269 | 267.6 | 266.2 | 264.8 | 263.4 | 262 | 260.6 | 259.2 | 257.8 | 256.4 | 255 | 251.6 | 248.2 | 244.8 | 241.4 | 238 | 234.6 | 231.2 | 227.8 | 224.4 | 221 | 0 | 0 | 0 | 0 | 0 | 0 | 0 | 0 | 0 | 0
| 1.7335 / 13CrMo4-5 / Rp0,2 / 0<T<=35 | NA |  | 440 | 285 | 285 | 285 | 285 | 285 | 285 | 285 | 285 | 285 | 285 | 285 | 285 | 285 | 282.5 | 280 | 277.5 | 275 | 272.5 | 270 | 267.5 | 265 | 262.5 | 260 | 258.5 | 257 | 255.5 | 254 | 252.5 | 251 | 249.5 | 248 | 246.5 | 245 | 244.5 | 244 | 243.5 | 243 | 242.5 | 242 | 241.5 | 241 | 240.5 | 240 | 239 | 238 | 237 | 236 | 235 | 234 | 233 | 232 | 231 | 230 | 228.5 | 227 | 225.5 | 224 | 222.5 | 221 | 219.5 | 218 | 216.5 | 215 | 213.5 | 212 | 210.5 | 209 | 207.5 | 206 | 204.5 | 203 | 201.5 | 200 | 199 | 198 | 197 | 196 | 195 | 194 | 193 | 192 | 191 | 190 | 189 | 188 | 187 | 186 | 185 | 184 | 183 | 182 | 181 | 180 | 179.5 | 179 | 178.5 | 178 | 177.5 | 177 | 176.5 | 176 | 175.5 | 175 | 0 | 0 | 0 | 0 | 0 | 0 | 0 | 0 | 0 | 0 | 0 | 0 | 0 | 0 | 0 | 0 | 0 | 0 | 0 | 0 | 0 | 0 | 0 | 0 | 0 | 0 | 0 | 0 | 0 | 0
| 1.7335 / 13CrMo4-5 / Rp0,2 / 35<T<60 | NA |  | 440 | 275 | 275 | 275 | 275 | 275 | 275 | 275 | 275 | 275 | 275 | 275 | 275 | 275 | 273.5 | 272 | 270.5 | 269 | 267.5 | 266 | 264.5 | 263 | 261.5 | 260 | 258.5 | 257 | 255.5 | 254 | 252.5 | 251 | 249.5 | 248 | 246.5 | 245 | 244.5 | 244 | 243.5 | 243 | 242.5 | 242 | 241.5 | 241 | 240.5 | 240 | 239 | 238 | 237 | 236 | 235 | 234 | 233 | 232 | 231 | 230 | 228.5 | 227 | 225.5 | 224 | 222.5 | 221 | 219.5 | 218 | 216.5 | 215 | 213.5 | 212 | 210.5 | 209 | 207.5 | 206 | 204.5 | 203 | 201.5 | 200 | 199 | 198 | 197 | 196 | 195 | 194 | 193 | 192 | 191 | 190 | 189 | 188 | 187 | 186 | 185 | 184 | 183 | 182 | 181 | 180 | 179.5 | 179 | 178.5 | 178 | 177.5 | 177 | 176.5 | 176 | 175.5 | 175 | 0 | 0 | 0 | 0 | 0 | 0 | 0 | 0 | 0 | 0 | 0 | 0 | 0 | 0 | 0 | 0 | 0 | 0 | 0 | 0 | 0 | 0 | 0 | 0 | 0 | 0 | 0 | 0 | 0 | 0
| 1.7335 / 13CrMo4-5 / Rp0,2 / 60<T<90 | NA |  | 440 | 265 | 265 | 265 | 265 | 265 | 265 | 265 | 265 | 265 | 265 | 265 | 265 | 265 | 263.5 | 262 | 260.5 | 259 | 257.5 | 256 | 254.5 | 253 | 251.5 | 250 | 249 | 248 | 247 | 246 | 245 | 244 | 243 | 242 | 241 | 240 | 239 | 238 | 237 | 236 | 235 | 234 | 233 | 232 | 231 | 230 | 229 | 228 | 227 | 226 | 225 | 224 | 223 | 222 | 221 | 220 | 218.5 | 217 | 215.5 | 214 | 212.5 | 211 | 209.5 | 208 | 206.5 | 205 | 203.5 | 202 | 200.5 | 199 | 197.5 | 196 | 194.5 | 193 | 191.5 | 190 | 189 | 188 | 187 | 186 | 185 | 184 | 183 | 182 | 181 | 180 | 179 | 178 | 177 | 176 | 175 | 174 | 173 | 172 | 171 | 170 | 169.5 | 169 | 168.5 | 168 | 167.5 | 167 | 166.5 | 166 | 165.5 | 165 | 0 | 0 | 0 | 0 | 0 | 0 | 0 | 0 | 0 | 0 | 0 | 0 | 0 | 0 | 0 | 0 | 0 | 0 | 0 | 0 | 0 | 0 | 0 | 0 | 0 | 0 | 0 | 0 | 0 | 0
| 1.7335 / 13CrMo4-5;Rp0,2 / 90<T<150 | NA |  | 440 | 255 | 255 | 255 | 255 | 255 | 255 | 255 | 255 | 255 | 255 | 255 | 255 | 255 | 254.5 | 254 | 253.5 | 253 | 252.5 | 252 | 251.5 | 251 | 250.5 | 250 | 248.5 | 247 | 245.5 | 244 | 242.5 | 241 | 239.5 | 238 | 236.5 | 235 | 233.5 | 232 | 230.5 | 229 | 227.5 | 226 | 224.5 | 223 | 221.5 | 220 | 219 | 218 | 217 | 216 | 215 | 214 | 213 | 212 | 211 | 210 | 208.5 | 207 | 205.5 | 204 | 202.5 | 201 | 199.5 | 198 | 196.5 | 195 | 193.5 | 192 | 190.5 | 189 | 187.5 | 186 | 184.5 | 183 | 181.5 | 180 | 179 | 178 | 177 | 176 | 175 | 174 | 173 | 172 | 171 | 170 | 169 | 168 | 167 | 166 | 165 | 164 | 163 | 162 | 161 | 160 | 159.5 | 159 | 158.5 | 158 | 157.5 | 157 | 156.5 | 156 | 155.5 | 155 | 0 | 0 | 0 | 0 | 0 | 0 | 0 | 0 | 0 | 0 | 0 | 0 | 0 | 0 | 0 | 0 | 0 | 0 | 0 | 0 | 0 | 0 | 0 | 0 | 0 | 0 | 0 | 0 | 0 | 0
| 1.7335 / 13CrMo4-5;Rp0,2 / 150<T<375 | NA |  | 420 | 230 | 230 | 230 | 230 | 230 | 230 | 230 | 230 | 230 | 230 | 230 | 230 | 230 | 231 | 232 | 233 | 234 | 235 | 236 | 237 | 238 | 239 | 240 | 238.5 | 237 | 235.5 | 234 | 232.5 | 231 | 229.5 | 228 | 226.5 | 225 | 223.5 | 222 | 220.5 | 219 | 217.5 | 216 | 214.5 | 213 | 211.5 | 210 | 209 | 208 | 207 | 206 | 205 | 204 | 203 | 202 | 201 | 200 | 198.5 | 197 | 195.5 | 194 | 192.5 | 191 | 189.5 | 188 | 186.5 | 185 | 184 | 183 | 182 | 181 | 180 | 179 | 178 | 177 | 176 | 175 | 174 | 173 | 172 | 171 | 170 | 169 | 168 | 167 | 166 | 165 | 164 | 163 | 162 | 161 | 160 | 159 | 158 | 157 | 156 | 155 | 154.5 | 154 | 153.5 | 153 | 152.5 | 152 | 151.5 | 151 | 150.5 | 150 | 0 | 0 | 0 | 0 | 0 | 0 | 0 | 0 | 0 | 0 | 0 | 0 | 0 | 0 | 0 | 0 | 0 | 0 | 0 | 0 | 0 | 0 | 0 | 0 | 0 | 0 | 0 | 0 | 0 | 0
| 1.7383 / 11CrMo9-10;Rp0,2 / 0 bis 200 | NA |  | 520 | 300 | 300 | 300 | 300 | 300 | 300 | 300 | 300 | 300 | 300 | 300 | 300 | 300 | 296.5 | 293 | 289.5 | 286 | 282.5 | 279 | 275.5 | 272 | 268.5 | 265 | 263.5 | 262 | 260.5 | 259 | 257.5 | 256 | 254.5 | 253 | 251.5 | 250 | 248.5 | 247 | 245.5 | 244 | 242.5 | 241 | 239.5 | 238 | 236.5 | 235 | 234.5 | 234 | 233.5 | 233 | 232.5 | 232 | 231.5 | 231 | 230.5 | 230 | 229 | 228 | 227 | 226 | 225 | 224 | 223 | 222 | 221 | 220 | 218.5 | 217 | 215.5 | 214 | 212.5 | 211 | 209.5 | 208 | 206.5 | 205 | 204 | 203 | 202 | 201 | 200 | 199 | 198 | 197 | 196 | 195 | 194 | 193 | 192 | 191 | 190 | 189 | 188 | 187 | 186 | 185 | 184 | 183 | 182 | 181 | 180 | 179 | 178 | 177 | 176 | 175 | 0 | 0 | 0 | 0 | 0 | 0 | 0 | 0 | 0 | 0 | 0 | 0 | 0 | 0 | 0 | 0 | 0 | 0 | 0 | 0 | 0 | 0 | 0 | 0 | 0 | 0 | 0 | 0 | 0 | 0
| 1.7383 / 11CrMo9-10;Rp0,2 / 200 bis 500 | NA |  | 450 | 255 | 255 | 255 | 255 | 255 | 255 | 255 | 255 | 255 | 255 | 255 | 255 | 255 | 254 | 253 | 252 | 251 | 250 | 249 | 248 | 247 | 246 | 245 | 243.5 | 242 | 240.5 | 239 | 237.5 | 236 | 234.5 | 233 | 231.5 | 230 | 228.5 | 227 | 225.5 | 224 | 222.5 | 221 | 219.5 | 218 | 216.5 | 215 | 214.5 | 214 | 213.5 | 213 | 212.5 | 212 | 211.5 | 211 | 210.5 | 210 | 209 | 208 | 207 | 206 | 205 | 204 | 203 | 202 | 201 | 200 | 198.5 | 197 | 195.5 | 194 | 192.5 | 191 | 189.5 | 188 | 186.5 | 185 | 184 | 183 | 182 | 181 | 180 | 179 | 178 | 177 | 176 | 175 | 174 | 173 | 172 | 171 | 170 | 169 | 168 | 167 | 166 | 165 | 164 | 163 | 162 | 161 | 160 | 159 | 158 | 157 | 156 | 155 | 0 | 0 | 0 | 0 | 0 | 0 | 0 | 0 | 0 | 0 | 0 | 0 | 0 | 0 | 0 | 0 | 0 | 0 | 0 | 0 | 0 | 0 | 0 | 0 | 0 | 0 | 0 | 0 | 0 | 0
| 1.7715 / 14MoV6-3 / Rp0,2 / 0<T<=500 | NA |  | 460 | 290 | 290 | 290 | 290 | 290 | 290 | 290 | 290 | 290 | 290 | 290 | 290 | 290 | 289.2 | 288.4 | 287.6 | 286.8 | 286 | 285.2 | 284.4 | 283.6 | 282.8 | 282 | 281.4 | 280.8 | 280.2 | 279.6 | 279 | 278.4 | 277.8 | 277.2 | 276.6 | 276 | 275.1 | 274.2 | 273.3 | 272.4 | 271.5 | 270.6 | 269.7 | 268.8 | 267.9 | 267 | 264.4 | 261.8 | 259.2 | 256.6 | 254 | 251.4 | 248.8 | 246.2 | 243.6 | 241 | 239.4 | 237.8 | 236.2 | 234.6 | 233 | 231.4 | 229.8 | 228.2 | 226.6 | 225 | 224.1 | 223.2 | 222.3 | 221.4 | 220.5 | 219.6 | 218.7 | 217.8 | 216.9 | 216 | 215.3 | 214.6 | 213.9 | 213.2 | 212.5 | 211.8 | 211.1 | 210.4 | 209.7 | 209 | 208.4 | 207.8 | 207.2 | 206.6 | 206 | 205.4 | 204.8 | 204.2 | 203.6 | 203 | 202.7 | 202.4 | 202.1 | 201.8 | 201.5 | 201.2 | 200.9 | 200.6 | 200.3 | 200 | 199.7 | 199.4 | 199.1 | 198.8 | 198.5 | 198.2 | 197.9 | 197.6 | 197.3 | 197 | 193.7 | 190.4 | 187.1 | 183.8 | 180.5 | 177.2 | 173.9 | 170.6 | 167.3 | 164 | 0 | 0 | 0 | 0 | 0 | 0 | 0 | 0 | 0 | 0
-------------------------------------------------------------------
SchmiedeSt, NA,DIN EN10222-4, hochfest
-------------------------------------------------------------------
| 1.0477 / P285NH / Rp0,2 / 0<T ≤ 35 | NA |  | 390 | 285 | 285 | 285 | 285 | 285 | 285 | 285 | 285 | 285 | 285 | 285 | 285 | 285 | 282 | 279 | 276 | 273 | 270 | 267 | 264 | 261 | 258 | 255 | 253 | 251 | 249 | 247 | 245 | 243 | 241 | 239 | 237 | 235 | 0 | 0 | 0 | 0 | 0 | 0 | 0 | 0 | 0 | 0 | 0 | 0 | 0 | 0 | 0 | 0 | 0 | 0 | 0 | 0 | 0 | 0 | 0 | 0 | 0 | 0 | 0 | 0 | 0 | 0 | 0 | 0 | 0 | 0 | 0 | 0 | 0 | 0 | 0 | 0 | 0 | 0 | 0 | 0 | 0 | 0 | 0 | 0 | 0 | 0 | 0 | 0 | 0 | 0 | 0 | 0 | 0 | 0 | 0 | 0 | 0 | 0 | 0 | 0 | 0 | 0 | 0 | 0 | 0 | 0 | 0 | 0 | 0 | 0 | 0 | 0 | 0 | 0 | 0 | 0 | 0 | 0 | 0 | 0 | 0 | 0 | 0 | 0 | 0 | 0 | 0 | 0 | 0 | 0 | 0 | 0 | 0 | 0 | 0 | 0
| 1.0477 / P285NH / Rp0,2 / 35 <T ≤ 70 | NA |  | 390 | 265 | 265 | 265 | 265 | 265 | 265 | 265 | 265 | 265 | 265 | 265 | 265 | 265 | 263 | 261 | 259 | 257 | 255 | 253 | 251 | 249 | 247 | 245 | 243.1 | 241.2 | 239.3 | 237.4 | 235.5 | 233.6 | 231.7 | 229.8 | 227.9 | 226 | 224 | 222 | 220 | 218 | 216 | 214 | 212 | 210 | 208 | 206 | 204 | 202 | 200 | 198 | 196 | 194 | 192 | 190 | 188 | 186 | 183.1 | 180.2 | 177.3 | 174.4 | 171.5 | 168.6 | 165.7 | 162.8 | 159.9 | 157 | 155 | 153 | 151 | 149 | 147 | 145 | 143 | 141 | 139 | 137 | 135.1 | 133.2 | 131.3 | 129.4 | 127.5 | 125.6 | 123.7 | 121.8 | 119.9 | 118 | 0 | 0 | 0 | 0 | 0 | 0 | 0 | 0 | 0 | 0 | 0 | 0 | 0 | 0 | 0 | 0 | 0 | 0 | 0 | 0 | 0 | 0 | 0 | 0 | 0 | 0 | 0 | 0 | 0 | 0 | 0 | 0 | 0 | 0 | 0 | 0 | 0 | 0 | 0 | 0 | 0 | 0 | 0 | 0 | 0 | 0 | 0 | 0 | 0 | 0
| 1.0477 / P285NH / Rp0,2 / 70 <T ≤ 100 | NA |  | 370 | 245 | 245 | 245 | 245 | 245 | 245 | 245 | 245 | 245 | 245 | 245 | 245 | 245 | 243.1 | 241.2 | 239.3 | 237.4 | 235.5 | 233.6 | 231.7 | 229.8 | 227.9 | 226 | 224 | 222 | 220 | 218 | 216 | 214 | 212 | 210 | 208 | 206 | 204 | 202 | 200 | 198 | 196 | 194 | 192 | 190 | 188 | 186 | 184.1 | 182.2 | 180.3 | 178.4 | 176.5 | 174.6 | 172.7 | 170.8 | 168.9 | 167 | 164 | 161 | 158 | 155 | 152 | 149 | 146 | 143 | 140 | 137 | 135.1 | 133.2 | 131.3 | 129.4 | 127.5 | 125.6 | 123.7 | 121.8 | 119.9 | 118 | 116 | 114 | 112 | 110 | 108 | 106 | 104 | 102 | 100 | 98 | 0 | 0 | 0 | 0 | 0 | 0 | 0 | 0 | 0 | 0 | 0 | 0 | 0 | 0 | 0 | 0 | 0 | 0 | 0 | 0 | 0 | 0 | 0 | 0 | 0 | 0 | 0 | 0 | 0 | 0 | 0 | 0 | 0 | 0 | 0 | 0 | 0 | 0 | 0 | 0 | 0 | 0 | 0 | 0 | 0 | 0 | 0 | 0 | 0 | 0
| 1.0477 / P285NH / Rp0,2 / 100 <T ≤ 250 | NA |  | 370 | 225 | 225 | 225 | 225 | 225 | 225 | 225 | 225 | 225 | 225 | 225 | 225 | 225 | 223.1 | 221.2 | 219.3 | 217.4 | 215.5 | 213.6 | 211.7 | 209.8 | 207.9 | 206 | 204 | 202 | 200 | 198 | 196 | 194 | 192 | 190 | 188 | 186 | 184.1 | 182.2 | 180.3 | 178.4 | 176.5 | 174.6 | 172.7 | 170.8 | 168.9 | 167 | 165 | 163 | 161 | 159 | 157 | 155 | 153 | 151 | 149 | 147 | 144.1 | 141.2 | 138.3 | 135.4 | 132.5 | 129.6 | 126.7 | 123.8 | 120.9 | 118 | 116 | 114 | 112 | 110 | 108 | 106 | 104 | 102 | 100 | 98 | 96 | 94 | 92 | 90 | 88 | 86 | 84 | 82 | 80 | 78 | 0 | 0 | 0 | 0 | 0 | 0 | 0 | 0 | 0 | 0 | 0 | 0 | 0 | 0 | 0 | 0 | 0 | 0 | 0 | 0 | 0 | 0 | 0 | 0 | 0 | 0 | 0 | 0 | 0 | 0 | 0 | 0 | 0 | 0 | 0 | 0 | 0 | 0 | 0 | 0 | 0 | 0 | 0 | 0 | 0 | 0 | 0 | 0 | 0 | 0
| 1.0478 / P285QH / Rp0,2 / 0<T<=35 | NA |  | 390 | 285 | 285 | 285 | 285 | 285 | 285 | 285 | 285 | 285 | 285 | 285 | 285 | 285 | 282 | 279 | 276 | 273 | 270 | 267 | 264 | 261 | 258 | 255 | 253 | 251 | 249 | 247 | 245 | 243 | 241 | 239 | 237 | 235 | 0 | 0 | 0 | 0 | 0 | 0 | 0 | 0 | 0 | 0 | 0 | 0 | 0 | 0 | 0 | 0 | 0 | 0 | 0 | 0 | 0 | 0 | 0 | 0 | 0 | 0 | 0 | 0 | 0 | 0 | 0 | 0 | 0 | 0 | 0 | 0 | 0 | 0 | 0 | 0 | 0 | 0 | 0 | 0 | 0 | 0 | 0 | 0 | 0 | 0 | 0 | 0 | 0 | 0 | 0 | 0 | 0 | 0 | 0 | 0 | 0 | 0 | 0 | 0 | 0 | 0 | 0 | 0 | 0 | 0 | 0 | 0 | 0 | 0 | 0 | 0 | 0 | 0 | 0 | 0 | 0 | 0 | 0 | 0 | 0 | 0 | 0 | 0 | 0 | 0 | 0 | 0 | 0 | 0 | 0 | 0 | 0 | 0 | 0 | 0
| 1.0478 / P285QH / Rp0,2 / 35 <T ≤ 70 | NA |  | 390 | 265 | 265 | 265 | 265 | 265 | 265 | 265 | 265 | 265 | 265 | 265 | 265 | 265 | 263 | 261 | 259 | 257 | 255 | 253 | 251 | 249 | 247 | 245 | 243.1 | 241.2 | 239.3 | 237.4 | 235.5 | 233.6 | 231.7 | 229.8 | 227.9 | 226 | 224 | 222 | 220 | 218 | 216 | 214 | 212 | 210 | 208 | 206 | 204 | 202 | 200 | 198 | 196 | 194 | 192 | 190 | 188 | 186 | 183.1 | 180.2 | 177.3 | 174.4 | 171.5 | 168.6 | 165.7 | 162.8 | 159.9 | 157 | 155 | 153 | 151 | 149 | 147 | 145 | 143 | 141 | 139 | 137 | 135.1 | 133.2 | 131.3 | 129.4 | 127.5 | 125.6 | 123.7 | 121.8 | 119.9 | 118 | 0 | 0 | 0 | 0 | 0 | 0 | 0 | 0 | 0 | 0 | 0 | 0 | 0 | 0 | 0 | 0 | 0 | 0 | 0 | 0 | 0 | 0 | 0 | 0 | 0 | 0 | 0 | 0 | 0 | 0 | 0 | 0 | 0 | 0 | 0 | 0 | 0 | 0 | 0 | 0 | 0 | 0 | 0 | 0 | 0 | 0 | 0 | 0 | 0 | 0
| 1.0478 / P285QH / Rp0,2 / 70 <T ≤ 100 | NA |  | 370 | 245 | 245 | 245 | 245 | 245 | 245 | 245 | 245 | 245 | 245 | 245 | 245 | 245 | 243.1 | 241.2 | 239.3 | 237.4 | 235.5 | 233.6 | 231.7 | 229.8 | 227.9 | 226 | 224 | 222 | 220 | 218 | 216 | 214 | 212 | 210 | 208 | 206 | 204 | 202 | 200 | 198 | 196 | 194 | 192 | 190 | 188 | 186 | 184.1 | 182.2 | 180.3 | 178.4 | 176.5 | 174.6 | 172.7 | 170.8 | 168.9 | 167 | 164 | 161 | 158 | 155 | 152 | 149 | 146 | 143 | 140 | 137 | 135.1 | 133.2 | 131.3 | 129.4 | 127.5 | 125.6 | 123.7 | 121.8 | 119.9 | 118 | 116 | 114 | 112 | 110 | 108 | 106 | 104 | 102 | 100 | 98 | 0 | 0 | 0 | 0 | 0 | 0 | 0 | 0 | 0 | 0 | 0 | 0 | 0 | 0 | 0 | 0 | 0 | 0 | 0 | 0 | 0 | 0 | 0 | 0 | 0 | 0 | 0 | 0 | 0 | 0 | 0 | 0 | 0 | 0 | 0 | 0 | 0 | 0 | 0 | 0 | 0 | 0 | 0 | 0 | 0 | 0 | 0 | 0 | 0 | 0
| 1.0478 / P285QH / Rp0,2 / 100 <T ≤ 250 | NA |  | 370 | 225 | 225 | 225 | 225 | 225 | 225 | 225 | 225 | 225 | 225 | 225 | 225 | 225 | 223.1 | 221.2 | 219.3 | 217.4 | 215.5 | 213.6 | 211.7 | 209.8 | 207.9 | 206 | 204 | 202 | 200 | 198 | 196 | 194 | 192 | 190 | 188 | 186 | 184.1 | 182.2 | 180.3 | 178.4 | 176.5 | 174.6 | 172.7 | 170.8 | 168.9 | 167 | 165 | 163 | 161 | 159 | 157 | 155 | 153 | 151 | 149 | 147 | 144.1 | 141.2 | 138.3 | 135.4 | 132.5 | 129.6 | 126.7 | 123.8 | 120.9 | 118 | 116 | 114 | 112 | 110 | 108 | 106 | 104 | 102 | 100 | 98 | 96 | 94 | 92 | 90 | 88 | 86 | 84 | 82 | 80 | 78 | 0 | 0 | 0 | 0 | 0 | 0 | 0 | 0 | 0 | 0 | 0 | 0 | 0 | 0 | 0 | 0 | 0 | 0 | 0 | 0 | 0 | 0 | 0 | 0 | 0 | 0 | 0 | 0 | 0 | 0 | 0 | 0 | 0 | 0 | 0 | 0 | 0 | 0 | 0 | 0 | 0 | 0 | 0 | 0 | 0 | 0 | 0 | 0 | 0 | 0
| 1.0565 P355NH / Rp0,2 / 0<T<=50 | NA |  | 490 | 335 | 345 | 355 | 355 | 355 | 355 | 355 | 355 | 355 | 355 | 355 | 355 | 355 | 349.9 | 344.8 | 339.7 | 334.6 | 329.5 | 324.4 | 319.3 | 314.2 | 309.1 | 304 | 302 | 300 | 298 | 296 | 294 | 292 | 290 | 288 | 286 | 284 | 0 | 0 | 0 | 0 | 0 | 0 | 0 | 0 | 0 | 0 | 0 | 0 | 0 | 0 | 0 | 0 | 0 | 0 | 0 | 0 | 0 | 0 | 0 | 0 | 0 | 0 | 0 | 0 | 0 | 0 | 0 | 0 | 0 | 0 | 0 | 0 | 0 | 0 | 0 | 0 | 0 | 0 | 0 | 0 | 0 | 0 | 0 | 0 | 0 | 0 | 0 | 0 | 0 | 0 | 0 | 0 | 0 | 0 | 0 | 0 | 0 | 0 | 0 | 0 | 0 | 0 | 0 | 0 | 0 | 0 | 0 | 0 | 0 | 0 | 0 | 0 | 0 | 0 | 0 | 0 | 0 | 0 | 0 | 0 | 0 | 0 | 0 | 0 | 0 | 0 | 0 | 0 | 0 | 0 | 0 | 0 | 0 | 0 | 0 | 0
| 1.0565 / P355NH / Rp0,2 / 50 <T ≤ 100 | NA |  | 470 | 315 | 325 | 335 | 335 | 335 | 335 | 335 | 335 | 335 | 335 | 335 | 335 | 335 | 330.9 | 326.8 | 322.7 | 318.6 | 314.5 | 310.4 | 306.3 | 302.2 | 298.1 | 294 | 292.1 | 290.2 | 288.3 | 286.4 | 284.5 | 282.6 | 280.7 | 278.8 | 276.9 | 275 | 273 | 271 | 269 | 267 | 265 | 263 | 261 | 259 | 257 | 255 | 253 | 251 | 249 | 247 | 245 | 243 | 241 | 239 | 237 | 235 | 233.1 | 231.2 | 229.3 | 227.4 | 225.5 | 223.6 | 221.7 | 219.8 | 217.9 | 216 | 214 | 212 | 210 | 208 | 206 | 204 | 202 | 200 | 198 | 196 | 193.1 | 190.2 | 187.3 | 184.4 | 181.5 | 178.6 | 175.7 | 172.8 | 169.9 | 167 | 0 | 0 | 0 | 0 | 0 | 0 | 0 | 0 | 0 | 0 | 0 | 0 | 0 | 0 | 0 | 0 | 0 | 0 | 0 | 0 | 0 | 0 | 0 | 0 | 0 | 0 | 0 | 0 | 0 | 0 | 0 | 0 | 0 | 0 | 0 | 0 | 0 | 0 | 0 | 0 | 0 | 0 | 0 | 0 | 0 | 0 | 0 | 0 | 0 | 0
| 1.0565 / P355NH / Rp0,2 / 100 <T ≤ 150 | NA |  | 470 | 295 | 305 | 315 | 315 | 315 | 315 | 315 | 315 | 315 | 315 | 315 | 315 | 315 | 311 | 307 | 303 | 299 | 295 | 291 | 287 | 283 | 279 | 275 | 273 | 271 | 269 | 267 | 265 | 263 | 261 | 259 | 257 | 255 | 253 | 251 | 249 | 247 | 245 | 243 | 241 | 239 | 237 | 235 | 233.1 | 231.2 | 229.3 | 227.4 | 225.5 | 223.6 | 221.7 | 219.8 | 217.9 | 216 | 214 | 212 | 210 | 208 | 206 | 204 | 202 | 200 | 198 | 196 | 194.1 | 192.2 | 190.3 | 188.4 | 186.5 | 184.6 | 182.7 | 180.8 | 178.9 | 177 | 174 | 171 | 168 | 165 | 162 | 159 | 156 | 153 | 150 | 147 | 0 | 0 | 0 | 0 | 0 | 0 | 0 | 0 | 0 | 0 | 0 | 0 | 0 | 0 | 0 | 0 | 0 | 0 | 0 | 0 | 0 | 0 | 0 | 0 | 0 | 0 | 0 | 0 | 0 | 0 | 0 | 0 | 0 | 0 | 0 | 0 | 0 | 0 | 0 | 0 | 0 | 0 | 0 | 0 | 0 | 0 | 0 | 0 | 0 | 0
| 1.0565 / P355NH / Rp0,2 / 150 <T ≤ 375 | NA |  | 470 | 275 | 275 | 275 | 275 | 275 | 275 | 275 | 275 | 275 | 275 | 275 | 275 | 275 | 273 | 271 | 269 | 267 | 265 | 263 | 261 | 259 | 257 | 255 | 253 | 251 | 249 | 247 | 245 | 243 | 241 | 239 | 237 | 235 | 233.1 | 231.2 | 229.3 | 227.4 | 225.5 | 223.6 | 221.7 | 219.8 | 217.9 | 216 | 214 | 212 | 210 | 208 | 206 | 204 | 202 | 200 | 198 | 196 | 194.1 | 192.2 | 190.3 | 188.4 | 186.5 | 184.6 | 182.7 | 180.8 | 178.9 | 177 | 175 | 173 | 171 | 169 | 167 | 165 | 163 | 161 | 159 | 157 | 154 | 151 | 148 | 145 | 142 | 139 | 136 | 133 | 130 | 127 | 0 | 0 | 0 | 0 | 0 | 0 | 0 | 0 | 0 | 0 | 0 | 0 | 0 | 0 | 0 | 0 | 0 | 0 | 0 | 0 | 0 | 0 | 0 | 0 | 0 | 0 | 0 | 0 | 0 | 0 | 0 | 0 | 0 | 0 | 0 | 0 | 0 | 0 | 0 | 0 | 0 | 0 | 0 | 0 | 0 | 0 | 0 | 0 | 0 | 0
| 1.0571 / P355QH1 / Rp0,2 / 0<T<=50 | NA |  | 490 | 335 | 345 | 355 | 355 | 355 | 355 | 355 | 355 | 355 | 355 | 355 | 355 | 355 | 349.9 | 344.8 | 339.7 | 334.6 | 329.5 | 324.4 | 319.3 | 314.2 | 309.1 | 304 | 302 | 300 | 298 | 296 | 294 | 292 | 290 | 288 | 286 | 284 | 0 | 0 | 0 | 0 | 0 | 0 | 0 | 0 | 0 | 0 | 0 | 0 | 0 | 0 | 0 | 0 | 0 | 0 | 0 | 0 | 0 | 0 | 0 | 0 | 0 | 0 | 0 | 0 | 0 | 0 | 0 | 0 | 0 | 0 | 0 | 0 | 0 | 0 | 0 | 0 | 0 | 0 | 0 | 0 | 0 | 0 | 0 | 0 | 0 | 0 | 0 | 0 | 0 | 0 | 0 | 0 | 0 | 0 | 0 | 0 | 0 | 0 | 0 | 0 | 0 | 0 | 0 | 0 | 0 | 0 | 0 | 0 | 0 | 0 | 0 | 0 | 0 | 0 | 0 | 0 | 0 | 0 | 0 | 0 | 0 | 0 | 0 | 0 | 0 | 0 | 0 | 0 | 0 | 0 | 0 | 0 | 0 | 0 | 0 | 0
| 1.0571 / P355QH1 / Rp0,2 / 50 <T ≤ 100 | NA |  | 470 | 315 | 325 | 335 | 335 | 335 | 335 | 335 | 335 | 335 | 335 | 335 | 335 | 335 | 330.9 | 326.8 | 322.7 | 318.6 | 314.5 | 310.4 | 306.3 | 302.2 | 298.1 | 294 | 292.1 | 290.2 | 288.3 | 286.4 | 284.5 | 282.6 | 280.7 | 278.8 | 276.9 | 275 | 273 | 271 | 269 | 267 | 265 | 263 | 261 | 259 | 257 | 255 | 253 | 251 | 249 | 247 | 245 | 243 | 241 | 239 | 237 | 235 | 233.1 | 231.2 | 229.3 | 227.4 | 225.5 | 223.6 | 221.7 | 219.8 | 217.9 | 216 | 214 | 212 | 210 | 208 | 206 | 204 | 202 | 200 | 198 | 196 | 193.1 | 190.2 | 187.3 | 184.4 | 181.5 | 178.6 | 175.7 | 172.8 | 169.9 | 167 | 0 | 0 | 0 | 0 | 0 | 0 | 0 | 0 | 0 | 0 | 0 | 0 | 0 | 0 | 0 | 0 | 0 | 0 | 0 | 0 | 0 | 0 | 0 | 0 | 0 | 0 | 0 | 0 | 0 | 0 | 0 | 0 | 0 | 0 | 0 | 0 | 0 | 0 | 0 | 0 | 0 | 0 | 0 | 0 | 0 | 0 | 0 | 0 | 0 | 0
| 1.0571 / P355QH1 / Rp0,2 / 100 <T ≤ 150 | NA |  | 470 | 295 | 305 | 315 | 315 | 315 | 315 | 315 | 315 | 315 | 315 | 315 | 315 | 315 | 311 | 307 | 303 | 299 | 295 | 291 | 287 | 283 | 279 | 275 | 275 | 275 | 275 | 275 | 275 | 275 | 275 | 275 | 275 | 275 | 271 | 267 | 263 | 259 | 255 | 251 | 247 | 243 | 239 | 235 | 233.1 | 231.2 | 229.3 | 227.4 | 225.5 | 223.6 | 221.7 | 219.8 | 217.9 | 216 | 214 | 212 | 210 | 208 | 206 | 204 | 202 | 200 | 198 | 196 | 194.1 | 192.2 | 190.3 | 188.4 | 186.5 | 184.6 | 182.7 | 180.8 | 178.9 | 177 | 174 | 171 | 168 | 165 | 162 | 159 | 156 | 153 | 150 | 147 | 0 | 0 | 0 | 0 | 0 | 0 | 0 | 0 | 0 | 0 | 0 | 0 | 0 | 0 | 0 | 0 | 0 | 0 | 0 | 0 | 0 | 0 | 0 | 0 | 0 | 0 | 0 | 0 | 0 | 0 | 0 | 0 | 0 | 0 | 0 | 0 | 0 | 0 | 0 | 0 | 0 | 0 | 0 | 0 | 0 | 0 | 0 | 0 | 0 | 0
| 1.0571 / P355QH1 / Rp0,2 / 150 <T ≤ 375 | NA |  | 470 | 275 | 275 | 275 | 275 | 275 | 275 | 275 | 275 | 275 | 275 | 275 | 275 | 275 | 273 | 271 | 269 | 267 | 265 | 263 | 261 | 259 | 257 | 255 | 253 | 251 | 249 | 247 | 245 | 243 | 241 | 239 | 237 | 235 | 233.1 | 231.2 | 229.3 | 227.4 | 225.5 | 223.6 | 221.7 | 219.8 | 217.9 | 216 | 214 | 212 | 210 | 208 | 206 | 204 | 202 | 200 | 198 | 196 | 194.1 | 192.2 | 190.3 | 188.4 | 186.5 | 184.6 | 182.7 | 180.8 | 178.9 | 177 | 175 | 173 | 171 | 169 | 167 | 165 | 163 | 161 | 159 | 157 | 154 | 151 | 148 | 145 | 142 | 139 | 136 | 133 | 130 | 127 | 0 | 0 | 0 | 0 | 0 | 0 | 0 | 0 | 0 | 0 | 0 | 0 | 0 | 0 | 0 | 0 | 0 | 0 | 0 | 0 | 0 | 0 | 0 | 0 | 0 | 0 | 0 | 0 | 0 | 0 | 0 | 0 | 0 | 0 | 0 | 0 | 0 | 0 | 0 | 0 | 0 | 0 | 0 | 0 | 0 | 0 | 0 | 0 | 0 | 0
| 1.8932 / P420NH / Rp0,2 / 0<T<=16 | NA |  | 530 | 420 | 420 | 420 | 420 | 420 | 420 | 420 | 420 | 420 | 420 | 420 | 420 | 420 | 414.3 | 408.6 | 402.9 | 397.2 | 391.5 | 385.8 | 380.1 | 374.4 | 368.7 | 363 | 361 | 359 | 357 | 355 | 353 | 351 | 349 | 347 | 345 | 343 | 0 | 0 | 0 | 0 | 0 | 0 | 0 | 0 | 0 | 0 | 0 | 0 | 0 | 0 | 0 | 0 | 0 | 0 | 0 | 0 | 0 | 0 | 0 | 0 | 0 | 0 | 0 | 0 | 0 | 0 | 0 | 0 | 0 | 0 | 0 | 0 | 0 | 0 | 0 | 0 | 0 | 0 | 0 | 0 | 0 | 0 | 0 | 0 | 0 | 0 | 0 | 0 | 0 | 0 | 0 | 0 | 0 | 0 | 0 | 0 | 0 | 0 | 0 | 0 | 0 | 0 | 0 | 0 | 0 | 0 | 0 | 0 | 0 | 0 | 0 | 0 | 0 | 0 | 0 | 0 | 0 | 0 | 0 | 0 | 0 | 0 | 0 | 0 | 0 | 0 | 0 | 0 | 0 | 0 | 0 | 0 | 0 | 0 | 0 | 0
| 1.8932 / P420NH / Rp0,2 / 16<T ≤ 50 | NA |  | 530 | 385 | 397.5 | 410 | 410 | 410 | 410 | 410 | 410 | 410 | 410 | 410 | 410 | 410 | 405.3 | 400.6 | 395.9 | 391.2 | 386.5 | 381.8 | 377.1 | 372.4 | 367.7 | 363 | 361 | 359 | 357 | 355 | 353 | 351 | 349 | 347 | 345 | 343 | 0 | 0 | 0 | 0 | 0 | 0 | 0 | 0 | 0 | 0 | 0 | 0 | 0 | 0 | 0 | 0 | 0 | 0 | 0 | 0 | 0 | 0 | 0 | 0 | 0 | 0 | 0 | 0 | 0 | 0 | 0 | 0 | 0 | 0 | 0 | 0 | 0 | 0 | 0 | 0 | 0 | 0 | 0 | 0 | 0 | 0 | 0 | 0 | 0 | 0 | 0 | 0 | 0 | 0 | 0 | 0 | 0 | 0 | 0 | 0 | 0 | 0 | 0 | 0 | 0 | 0 | 0 | 0 | 0 | 0 | 0 | 0 | 0 | 0 | 0 | 0 | 0 | 0 | 0 | 0 | 0 | 0 | 0 | 0 | 0 | 0 | 0 | 0 | 0 | 0 | 0 | 0 | 0 | 0 | 0 | 0 | 0 | 0 | 0 | 0
| 1.8932 / P420NH / Rp0,2 / 50 <T ≤ 100 | NA |  | 510 | 365 | 375 | 385 | 385 | 385 | 385 | 385 | 385 | 385 | 385 | 385 | 385 | 385 | 381.8 | 378.6 | 375.4 | 372.2 | 369 | 365.8 | 362.6 | 359.4 | 356.2 | 353 | 351.2 | 349.4 | 347.6 | 345.8 | 344 | 342.2 | 340.4 | 338.6 | 336.8 | 335 | 332.9 | 330.8 | 328.7 | 326.6 | 324.5 | 322.4 | 320.3 | 318.2 | 316.1 | 314 | 311 | 308 | 305 | 302 | 299 | 296 | 293 | 290 | 287 | 284 | 282.1 | 280.2 | 278.3 | 276.4 | 274.5 | 272.6 | 270.7 | 268.8 | 266.9 | 265 | 262 | 259 | 256 | 253 | 250 | 247 | 244 | 241 | 238 | 235 | 232.1 | 229.2 | 226.3 | 223.4 | 220.5 | 217.6 | 214.7 | 211.8 | 208.9 | 206 | 0 | 0 | 0 | 0 | 0 | 0 | 0 | 0 | 0 | 0 | 0 | 0 | 0 | 0 | 0 | 0 | 0 | 0 | 0 | 0 | 0 | 0 | 0 | 0 | 0 | 0 | 0 | 0 | 0 | 0 | 0 | 0 | 0 | 0 | 0 | 0 | 0 | 0 | 0 | 0 | 0 | 0 | 0 | 0 | 0 | 0 | 0 | 0 | 0 | 0
| 1.8932 / P420NH / Rp0,2 / 100 <T ≤ 150 | NA |  | 510 | 345 | 355 | 365 | 365 | 365 | 365 | 365 | 365 | 365 | 365 | 365 | 365 | 365 | 361.8 | 358.6 | 355.4 | 352.2 | 349 | 345.8 | 342.6 | 339.4 | 336.2 | 333 | 331.1 | 329.2 | 327.3 | 325.4 | 323.5 | 321.6 | 319.7 | 317.8 | 315.9 | 314 | 312 | 310 | 308 | 306 | 304 | 302 | 300 | 298 | 296 | 294 | 291.1 | 288.2 | 285.3 | 282.4 | 279.5 | 276.6 | 273.7 | 270.8 | 267.9 | 265 | 263 | 261 | 259 | 257 | 255 | 253 | 251 | 249 | 247 | 245 | 242.1 | 239.2 | 236.3 | 233.4 | 230.5 | 227.6 | 224.7 | 221.8 | 218.9 | 216 | 213 | 210 | 207 | 204 | 201 | 198 | 195 | 192 | 189 | 186 | 0 | 0 | 0 | 0 | 0 | 0 | 0 | 0 | 0 | 0 | 0 | 0 | 0 | 0 | 0 | 0 | 0 | 0 | 0 | 0 | 0 | 0 | 0 | 0 | 0 | 0 | 0 | 0 | 0 | 0 | 0 | 0 | 0 | 0 | 0 | 0 | 0 | 0 | 0 | 0 | 0 | 0 | 0 | 0 | 0 | 0 | 0 | 0 | 0 | 0
| 1.8932 / P420NH / Rp0,2 / 150 <T ≤ 375 | NA |  | 510 | 325 | 325 | 325 | 325 | 325 | 325 | 325 | 325 | 325 | 325 | 325 | 325 | 325 | 323.9 | 322.8 | 321.7 | 320.6 | 319.5 | 318.4 | 317.3 | 316.2 | 315.1 | 314 | 312 | 310 | 308 | 306 | 304 | 302 | 300 | 298 | 296 | 294 | 292.1 | 290.2 | 288.3 | 286.4 | 284.5 | 282.6 | 280.7 | 278.8 | 276.9 | 275 | 272 | 269 | 266 | 263 | 260 | 257 | 254 | 251 | 248 | 245 | 243.1 | 241.2 | 239.3 | 237.4 | 235.5 | 233.6 | 231.7 | 229.8 | 227.9 | 226 | 223 | 220 | 217 | 214 | 211 | 208 | 205 | 202 | 199 | 196 | 193.1 | 190.2 | 187.3 | 184.4 | 181.5 | 178.6 | 175.7 | 172.8 | 169.9 | 167 | 0 | 0 | 0 | 0 | 0 | 0 | 0 | 0 | 0 | 0 | 0 | 0 | 0 | 0 | 0 | 0 | 0 | 0 | 0 | 0 | 0 | 0 | 0 | 0 | 0 | 0 | 0 | 0 | 0 | 0 | 0 | 0 | 0 | 0 | 0 | 0 | 0 | 0 | 0 | 0 | 0 | 0 | 0 | 0 | 0 | 0 | 0 | 0 | 0 | 0
| 1.8936 / P420QH / Rp0,2 / 0<T<=16 | NA |  | 530 | 420 | 420 | 420 | 420 | 420 | 420 | 420 | 420 | 420 | 420 | 420 | 420 | 420 | 414.3 | 408.6 | 402.9 | 397.2 | 391.5 | 385.8 | 380.1 | 374.4 | 368.7 | 363 | 361 | 359 | 357 | 355 | 353 | 351 | 349 | 347 | 345 | 343 | 0 | 0 | 0 | 0 | 0 | 0 | 0 | 0 | 0 | 0 | 0 | 0 | 0 | 0 | 0 | 0 | 0 | 0 | 0 | 0 | 0 | 0 | 0 | 0 | 0 | 0 | 0 | 0 | 0 | 0 | 0 | 0 | 0 | 0 | 0 | 0 | 0 | 0 | 0 | 0 | 0 | 0 | 0 | 0 | 0 | 0 | 0 | 0 | 0 | 0 | 0 | 0 | 0 | 0 | 0 | 0 | 0 | 0 | 0 | 0 | 0 | 0 | 0 | 0 | 0 | 0 | 0 | 0 | 0 | 0 | 0 | 0 | 0 | 0 | 0 | 0 | 0 | 0 | 0 | 0 | 0 | 0 | 0 | 0 | 0 | 0 | 0 | 0 | 0 | 0 | 0 | 0 | 0 | 0 | 0 | 0 | 0 | 0 | 0 | 0
| 1.8936 / P420QH / Rp0,2 / 16<T ≤ 50 | NA |  | 530 | 385 | 397.5 | 410 | 410 | 410 | 410 | 410 | 410 | 410 | 410 | 410 | 410 | 410 | 405.3 | 400.6 | 395.9 | 391.2 | 386.5 | 381.8 | 377.1 | 372.4 | 367.7 | 363 | 361 | 359 | 357 | 355 | 353 | 351 | 349 | 347 | 345 | 343 | 0 | 0 | 0 | 0 | 0 | 0 | 0 | 0 | 0 | 0 | 0 | 0 | 0 | 0 | 0 | 0 | 0 | 0 | 0 | 0 | 0 | 0 | 0 | 0 | 0 | 0 | 0 | 0 | 0 | 0 | 0 | 0 | 0 | 0 | 0 | 0 | 0 | 0 | 0 | 0 | 0 | 0 | 0 | 0 | 0 | 0 | 0 | 0 | 0 | 0 | 0 | 0 | 0 | 0 | 0 | 0 | 0 | 0 | 0 | 0 | 0 | 0 | 0 | 0 | 0 | 0 | 0 | 0 | 0 | 0 | 0 | 0 | 0 | 0 | 0 | 0 | 0 | 0 | 0 | 0 | 0 | 0 | 0 | 0 | 0 | 0 | 0 | 0 | 0 | 0 | 0 | 0 | 0 | 0 | 0 | 0 | 0 | 0 | 0 | 0
| 1.8936 / P420QH / Rp0,2 / 50 <T ≤ 100 | NA |  | 510 | 365 | 375 | 385 | 385 | 385 | 385 | 385 | 385 | 385 | 385 | 385 | 385 | 385 | 381.8 | 378.6 | 375.4 | 372.2 | 369 | 365.8 | 362.6 | 359.4 | 356.2 | 353 | 351.2 | 349.4 | 347.6 | 345.8 | 344 | 342.2 | 340.4 | 338.6 | 336.8 | 335 | 332.9 | 330.8 | 328.7 | 326.6 | 324.5 | 322.4 | 320.3 | 318.2 | 316.1 | 314 | 311 | 308 | 305 | 302 | 299 | 296 | 293 | 290 | 287 | 284 | 282.1 | 280.2 | 278.3 | 276.4 | 274.5 | 272.6 | 270.7 | 268.8 | 266.9 | 265 | 262 | 259 | 256 | 253 | 250 | 247 | 244 | 241 | 238 | 235 | 232.1 | 229.2 | 226.3 | 223.4 | 220.5 | 217.6 | 214.7 | 211.8 | 208.9 | 206 | 0 | 0 | 0 | 0 | 0 | 0 | 0 | 0 | 0 | 0 | 0 | 0 | 0 | 0 | 0 | 0 | 0 | 0 | 0 | 0 | 0 | 0 | 0 | 0 | 0 | 0 | 0 | 0 | 0 | 0 | 0 | 0 | 0 | 0 | 0 | 0 | 0 | 0 | 0 | 0 | 0 | 0 | 0 | 0 | 0 | 0 | 0 | 0 | 0 | 0
| 1.8936 / P420QH / Rp0,2 / 100 <T ≤ 150 | NA |  | 510 | 345 | 355 | 365 | 365 | 365 | 365 | 365 | 365 | 365 | 365 | 365 | 365 | 365 | 361.8 | 358.6 | 355.4 | 352.2 | 349 | 345.8 | 342.6 | 339.4 | 336.2 | 333 | 331.1 | 329.2 | 327.3 | 325.4 | 323.5 | 321.6 | 319.7 | 317.8 | 315.9 | 314 | 312 | 310 | 308 | 306 | 304 | 302 | 300 | 298 | 296 | 294 | 291.1 | 288.2 | 285.3 | 282.4 | 279.5 | 276.6 | 273.7 | 270.8 | 267.9 | 265 | 263 | 261 | 259 | 257 | 255 | 253 | 251 | 249 | 247 | 245 | 242.1 | 239.2 | 236.3 | 233.4 | 230.5 | 227.6 | 224.7 | 221.8 | 218.9 | 216 | 213 | 210 | 207 | 204 | 201 | 198 | 195 | 192 | 189 | 186 | 0 | 0 | 0 | 0 | 0 | 0 | 0 | 0 | 0 | 0 | 0 | 0 | 0 | 0 | 0 | 0 | 0 | 0 | 0 | 0 | 0 | 0 | 0 | 0 | 0 | 0 | 0 | 0 | 0 | 0 | 0 | 0 | 0 | 0 | 0 | 0 | 0 | 0 | 0 | 0 | 0 | 0 | 0 | 0 | 0 | 0 | 0 | 0 | 0 | 0
| 1.8936 / P420QH / Rp0,2 / 150 <T ≤ 375 | NA |  | 510 | 325 | 325 | 325 | 325 | 325 | 325 | 325 | 325 | 325 | 325 | 325 | 325 | 325 | 323.9 | 322.8 | 321.7 | 320.6 | 319.5 | 318.4 | 317.3 | 316.2 | 315.1 | 314 | 312 | 310 | 308 | 306 | 304 | 302 | 300 | 298 | 296 | 294 | 292.1 | 290.2 | 288.3 | 286.4 | 284.5 | 282.6 | 280.7 | 278.8 | 276.9 | 275 | 272 | 269 | 266 | 263 | 260 | 257 | 254 | 251 | 248 | 245 | 243.1 | 241.2 | 239.3 | 237.4 | 235.5 | 233.6 | 231.7 | 229.8 | 227.9 | 226 | 223 | 220 | 217 | 214 | 211 | 208 | 205 | 202 | 199 | 196 | 193.1 | 190.2 | 187.3 | 184.4 | 181.5 | 178.6 | 175.7 | 172.8 | 169.9 | 167 | 0 | 0 | 0 | 0 | 0 | 0 | 0 | 0 | 0 | 0 | 0 | 0 | 0 | 0 | 0 | 0 | 0 | 0 | 0 | 0 | 0 | 0 | 0 | 0 | 0 | 0 | 0 | 0 | 0 | 0 | 0 | 0 | 0 | 0 | 0 | 0 | 0 | 0 | 0 | 0 | 0 | 0 | 0 | 0 | 0 | 0 | 0 | 0 | 0 | 0
-------------------------------------------------------------------
SchmiedeSt, A, DIN EN10222-5, Rp1,0%, T ≤ 175
-------------------------------------------------------------------
| 1.4301 / X5CrNi18-10 / Rp1,0 | A40 |  | 500 | 230 | 230 | 230 | 230 | 230 | 230 | 230 | 230 | 230 | 227.2143 | 224.4286 | 221.6429 | 218.8571 | 216.0714 | 213.2857 | 210.5 | 207.7143 | 204.9286 | 202.1429 | 199.3571 | 196.5714 | 193.7857 | 191 | 189.1 | 187.2 | 185.3 | 183.4 | 181.5 | 179.6 | 177.7 | 175.8 | 173.9 | 172 | 170.5 | 169 | 167.5 | 166 | 164.5 | 163 | 161.5 | 160 | 158.5 | 157 | 155.8 | 154.6 | 153.4 | 152.2 | 151 | 149.8 | 148.6 | 147.4 | 146.2 | 145 | 144 | 143 | 142 | 141 | 140 | 139 | 138 | 137 | 136 | 135 | 134.4 | 133.8 | 133.2 | 132.6 | 132 | 131.4 | 130.8 | 130.2 | 129.6 | 129 | 128.6 | 128.2 | 127.8 | 127.4 | 127 | 126.6 | 126.2 | 125.8 | 125.4 | 125 | 124.7 | 124.4 | 124.1 | 123.8 | 123.5 | 123.2 | 122.9 | 122.6 | 122.3 | 122 | 121.8 | 121.6 | 121.4 | 121.2 | 121 | 120.8 | 120.6 | 120.4 | 120.2 | 120 | 0 | 0 | 0 | 0 | 0 | 0 | 0 | 0 | 0 | 0 | 0 | 0 | 0 | 0 | 0 | 0 | 0 | 0 | 0 | 0 | 0 | 0 | 0 | 0 | 0 | 0 | 0 | 0 | 0 | 0
| 1.4307 / X2CrNi18-9 / Rp1,0 | A40 |  | 500 | 230 | 230 | 230 | 230 | 230 | 230 | 230 | 230 | 230 | 226.5 | 223 | 219.5 | 216 | 212.5 | 209 | 205.5 | 202 | 198.5 | 195 | 191.5 | 188 | 184.5 | 181 | 179.1 | 177.2 | 175.3 | 173.4 | 171.5 | 169.6 | 167.7 | 165.8 | 163.9 | 162 | 160.5 | 159 | 157.5 | 156 | 154.5 | 153 | 151.5 | 150 | 148.5 | 147 | 146 | 145 | 144 | 143 | 142 | 141 | 140 | 139 | 138 | 137 | 136 | 135 | 134 | 133 | 132 | 131 | 130 | 129 | 128 | 127 | 126.4 | 125.8 | 125.2 | 124.6 | 124 | 123.4 | 122.8 | 122.2 | 121.6 | 121 | 120.5 | 120 | 119.5 | 119 | 118.5 | 118 | 117.5 | 117 | 116.5 | 116 | 115.6 | 115.2 | 114.8 | 114.4 | 114 | 113.6 | 113.2 | 112.8 | 112.4 | 112 | 111.7 | 111.4 | 111.1 | 110.8 | 110.5 | 110.2 | 109.9 | 109.6 | 109.3 | 109 | 0 | 0 | 0 | 0 | 0 | 0 | 0 | 0 | 0 | 0 | 0 | 0 | 0 | 0 | 0 | 0 | 0 | 0 | 0 | 0 | 0 | 0 | 0 | 0 | 0 | 0 | 0 | 0 | 0 | 0
| 1.4311 / X2CrNiN18-10 / Rp1,0 | A40 |  | 550 | 305 | 305 | 305 | 305 | 305 | 305 | 305 | 305 | 305 | 300.3571 | 295.7143 | 291.0714 | 286.4286 | 281.7857 | 277.1429 | 272.5 | 267.8571 | 263.2143 | 258.5714 | 253.9286 | 249.2857 | 244.6429 | 240 | 237 | 234 | 231 | 228 | 225 | 222 | 219 | 216 | 213 | 210 | 207.7 | 205.4 | 203.1 | 200.8 | 198.5 | 196.2 | 193.9 | 191.6 | 189.3 | 187 | 185.8 | 184.6 | 183.4 | 182.2 | 181 | 179.8 | 178.6 | 177.4 | 176.2 | 175 | 174.2 | 173.4 | 172.6 | 171.8 | 171 | 170.2 | 169.4 | 168.6 | 167.8 | 167 | 166.4 | 165.8 | 165.2 | 164.6 | 164 | 163.4 | 162.8 | 162.2 | 161.6 | 161 | 160.5 | 160 | 159.5 | 159 | 158.5 | 158 | 157.5 | 157 | 156.5 | 156 | 155.5 | 155 | 154.5 | 154 | 153.5 | 153 | 152.5 | 152 | 151.5 | 151 | 150.8 | 150.6 | 150.4 | 150.2 | 150 | 149.8 | 149.6 | 149.4 | 149.2 | 149 | 0 | 0 | 0 | 0 | 0 | 0 | 0 | 0 | 0 | 0 | 0 | 0 | 0 | 0 | 0 | 0 | 0 | 0 | 0 | 0 | 0 | 0 | 0 | 0 | 0 | 0 | 0 | 0 | 0 | 0
| 1.4401 / X5CrNiMo17-12-2 / Rp1,0 | A40 |  | 510 | 240 | 240 | 240 | 240 | 240 | 240 | 240 | 240 | 240 | 237.9286 | 235.8571 | 233.7857 | 231.7143 | 229.6429 | 227.5714 | 225.5 | 223.4286 | 221.3571 | 219.2857 | 217.2143 | 215.1429 | 213.0714 | 211 | 209 | 207 | 205 | 203 | 201 | 199 | 197 | 195 | 193 | 191 | 189.6 | 188.2 | 186.8 | 185.4 | 184 | 182.6 | 181.2 | 179.8 | 178.4 | 177 | 176 | 175 | 174 | 173 | 172 | 171 | 170 | 169 | 168 | 167 | 165.9 | 164.8 | 163.7 | 162.6 | 161.5 | 160.4 | 159.3 | 158.2 | 157.1 | 156 | 155.4 | 154.8 | 154.2 | 153.6 | 153 | 152.4 | 151.8 | 151.2 | 150.6 | 150 | 149.4 | 148.8 | 148.2 | 147.6 | 147 | 146.4 | 145.8 | 145.2 | 144.6 | 144 | 143.7 | 143.4 | 143.1 | 142.8 | 142.5 | 142.2 | 141.9 | 141.6 | 141.3 | 141 | 140.8 | 140.6 | 140.4 | 140.2 | 140 | 139.8 | 139.6 | 139.4 | 139.2 | 139 | 0 | 0 | 0 | 0 | 0 | 0 | 0 | 0 | 0 | 0 | 0 | 0 | 0 | 0 | 0 | 0 | 0 | 0 | 0 | 0 | 0 | 0 | 0 | 0 | 0 | 0 | 0 | 0 | 0 | 0
| 1.4404 / X2CrNiMo17-12-2 / Rp1,0 | A40 |  | 490 | 225 | 225 | 225 | 225 | 225 | 225 | 225 | 225 | 225 | 223.1429 | 221.2857 | 219.4286 | 217.5714 | 215.7143 | 213.8571 | 212 | 210.1429 | 208.2857 | 206.4286 | 204.5714 | 202.7143 | 200.8571 | 199 | 197.2 | 195.4 | 193.6 | 191.8 | 190 | 188.2 | 186.4 | 184.6 | 182.8 | 181 | 179.6 | 178.2 | 176.8 | 175.4 | 174 | 172.6 | 171.2 | 169.8 | 168.4 | 167 | 166 | 165 | 164 | 163 | 162 | 161 | 160 | 159 | 158 | 157 | 155.8 | 154.6 | 153.4 | 152.2 | 151 | 149.8 | 148.6 | 147.4 | 146.2 | 145 | 144.4 | 143.8 | 143.2 | 142.6 | 142 | 141.4 | 140.8 | 140.2 | 139.6 | 139 | 138.6 | 138.2 | 137.8 | 137.4 | 137 | 136.6 | 136.2 | 135.8 | 135.4 | 135 | 134.5 | 134 | 133.5 | 133 | 132.5 | 132 | 131.5 | 131 | 130.5 | 130 | 129.8 | 129.6 | 129.4 | 129.2 | 129 | 128.8 | 128.6 | 128.4 | 128.2 | 128 | 0 | 0 | 0 | 0 | 0 | 0 | 0 | 0 | 0 | 0 | 0 | 0 | 0 | 0 | 0 | 0 | 0 | 0 | 0 | 0 | 0 | 0 | 0 | 0 | 0 | 0 | 0 | 0 | 0 | 0
| 1.4406 / X2CrNiMoN17-11-2 / Rp1,0 | A40 |  | 580 | 315 | 315 | 315 | 315 | 315 | 315 | 315 | 315 | 315 | 310.0714 | 305.1429 | 300.2143 | 295.2857 | 290.3571 | 285.4286 | 280.5 | 275.5714 | 270.6429 | 265.7143 | 260.7857 | 255.8571 | 250.9286 | 246 | 243.2 | 240.4 | 237.6 | 234.8 | 232 | 229.2 | 226.4 | 223.6 | 220.8 | 218 | 216 | 214 | 212 | 210 | 208 | 206 | 204 | 202 | 200 | 198 | 196.5 | 195 | 193.5 | 192 | 190.5 | 189 | 187.5 | 186 | 184.5 | 183 | 182.2 | 181.4 | 180.6 | 179.8 | 179 | 178.2 | 177.4 | 176.6 | 175.8 | 175 | 174.4 | 173.8 | 173.2 | 172.6 | 172 | 171.4 | 170.8 | 170.2 | 169.6 | 169 | 168.5 | 168 | 167.5 | 167 | 166.5 | 166 | 165.5 | 165 | 164.5 | 164 | 163.6 | 163.2 | 162.8 | 162.4 | 162 | 161.6 | 161.2 | 160.8 | 160.4 | 160 | 159.8 | 159.6 | 159.4 | 159.2 | 159 | 158.8 | 158.6 | 158.4 | 158.2 | 158 | 0 | 0 | 0 | 0 | 0 | 0 | 0 | 0 | 0 | 0 | 0 | 0 | 0 | 0 | 0 | 0 | 0 | 0 | 0 | 0 | 0 | 0 | 0 | 0 | 0 | 0 | 0 | 0 | 0 | 0
| 1.4429 / X2CrNiMoN17-13-3 / Rp1,0 | A40 |  | 580 | 315 | 315 | 315 | 315 | 315 | 315 | 315 | 315 | 315 | 310.0714 | 305.1429 | 300.2143 | 295.2857 | 290.3571 | 285.4286 | 280.5 | 275.5714 | 270.6429 | 265.7143 | 260.7857 | 255.8571 | 250.9286 | 246 | 243.2 | 240.4 | 237.6 | 234.8 | 232 | 229.2 | 226.4 | 223.6 | 220.8 | 218 | 216 | 214 | 212 | 210 | 208 | 206 | 204 | 202 | 200 | 198 | 196.5 | 195 | 193.5 | 192 | 190.5 | 189 | 187.5 | 186 | 184.5 | 183 | 182.2 | 181.4 | 180.6 | 179.8 | 179 | 178.2 | 177.4 | 176.6 | 175.8 | 175 | 174.4 | 173.8 | 173.2 | 172.6 | 172 | 171.4 | 170.8 | 170.2 | 169.6 | 169 | 168.5 | 168 | 167.5 | 167 | 166.5 | 166 | 165.5 | 165 | 164.5 | 164 | 163.6 | 163.2 | 162.8 | 162.4 | 162 | 161.6 | 161.2 | 160.8 | 160.4 | 160 | 159.8 | 159.6 | 159.4 | 159.2 | 159 | 158.8 | 158.6 | 158.4 | 158.2 | 158 | 0 | 0 | 0 | 0 | 0 | 0 | 0 | 0 | 0 | 0 | 0 | 0 | 0 | 0 | 0 | 0 | 0 | 0 | 0 | 0 | 0 | 0 | 0 | 0 | 0 | 0 | 0 | 0 | 0 | 0
| 1.4432 / X2CrNiMo17-12-3 / Rp1,0 | A40 |  | 490 | 225 | 225 | 225 | 225 | 225 | 225 | 225 | 225 | 225 | 223.1429 | 221.2857 | 219.4286 | 217.5714 | 215.7143 | 213.8571 | 212 | 210.1429 | 208.2857 | 206.4286 | 204.5714 | 202.7143 | 200.8571 | 199 | 197.2 | 195.4 | 193.6 | 191.8 | 190 | 188.2 | 186.4 | 184.6 | 182.8 | 181 | 179.6 | 178.2 | 176.8 | 175.4 | 174 | 172.6 | 171.2 | 169.8 | 168.4 | 167 | 166 | 165 | 164 | 163 | 162 | 161 | 160 | 159 | 158 | 157 | 155.8 | 154.6 | 153.4 | 152.2 | 151 | 149.8 | 148.6 | 147.4 | 146.2 | 145 | 144.4 | 143.8 | 143.2 | 142.6 | 142 | 141.4 | 140.8 | 140.2 | 139.6 | 139 | 138.6 | 138.2 | 137.8 | 137.4 | 137 | 136.6 | 136.2 | 135.8 | 135.4 | 135 | 134.5 | 134 | 133.5 | 133 | 132.5 | 132 | 131.5 | 131 | 130.5 | 130 | 129.8 | 129.6 | 129.4 | 129.2 | 129 | 128.8 | 128.6 | 128.4 | 128.2 | 128 | 0 | 0 | 0 | 0 | 0 | 0 | 0 | 0 | 0 | 0 | 0 | 0 | 0 | 0 | 0 | 0 | 0 | 0 | 0 | 0 | 0 | 0 | 0 | 0 | 0 | 0 | 0 | 0 | 0 | 0
| 1.4435 / X2CrNiMo18-14-3 / Rp1,0 / T ≤ 75 | A40 |  | 520 | 235 | 235 | 235 | 235 | 235 | 235 | 235 | 235 | 235 | 232.5 | 230 | 227.5 | 225 | 222.5 | 220 | 217.5 | 215 | 212.5 | 210 | 207.5 | 205 | 202.5 | 200 | 198 | 196 | 194 | 192 | 190 | 188 | 186 | 184 | 182 | 180 | 178.5 | 177 | 175.5 | 174 | 172.5 | 171 | 169.5 | 168 | 166.5 | 165 | 163.8 | 162.6 | 161.4 | 160.2 | 159 | 157.8 | 156.6 | 155.4 | 154.2 | 153 | 152.2 | 151.4 | 150.6 | 149.8 | 149 | 148.2 | 147.4 | 146.6 | 145.8 | 145 | 144.4 | 143.8 | 143.2 | 142.6 | 142 | 141.4 | 140.8 | 140.2 | 139.6 | 139 | 138.6 | 138.2 | 137.8 | 137.4 | 137 | 136.6 | 136.2 | 135.8 | 135.4 | 135 | 134.5 | 134 | 133.5 | 133 | 132.5 | 132 | 131.5 | 131 | 130.5 | 130 | 129.8 | 129.6 | 129.4 | 129.2 | 129 | 128.8 | 128.6 | 128.4 | 128.2 | 128 | 0 | 0 | 0 | 0 | 0 | 0 | 0 | 0 | 0 | 0 | 0 | 0 | 0 | 0 | 0 | 0 | 0 | 0 | 0 | 0 | 0 | 0 | 0 | 0 | 0 | 0 | 0 | 0 | 0 | 0
| 1.4436 / X3CrNiMo17-13-3 / Rp1,0 | A40 |  | 510 | 240 | 240 | 240 | 240 | 240 | 240 | 240 | 240 | 240 | 237.9286 | 235.8571 | 233.7857 | 231.7143 | 229.6429 | 227.5714 | 225.5 | 223.4286 | 221.3571 | 219.2857 | 217.2143 | 215.1429 | 213.0714 | 211 | 209 | 207 | 205 | 203 | 201 | 199 | 197 | 195 | 193 | 191 | 189.6 | 188.2 | 186.8 | 185.4 | 184 | 182.6 | 181.2 | 179.8 | 178.4 | 177 | 176 | 175 | 174 | 173 | 172 | 171 | 170 | 169 | 168 | 167 | 165.9 | 164.8 | 163.7 | 162.6 | 161.5 | 160.4 | 159.3 | 158.2 | 157.1 | 156 | 155.4 | 154.8 | 154.2 | 153.6 | 153 | 152.4 | 151.8 | 151.2 | 150.6 | 150 | 149.4 | 148.8 | 148.2 | 147.6 | 147 | 146.4 | 145.8 | 145.2 | 144.6 | 144 | 143.7 | 143.4 | 143.1 | 142.8 | 142.5 | 142.2 | 141.9 | 141.6 | 141.3 | 141 | 140.8 | 140.6 | 140.4 | 140.2 | 140 | 139.8 | 139.6 | 139.4 | 139.2 | 139 | 0 | 0 | 0 | 0 | 0 | 0 | 0 | 0 | 0 | 0 | 0 | 0 | 0 | 0 | 0 | 0 | 0 | 0 | 0 | 0 | 0 | 0 | 0 | 0 | 0 | 0 | 0 | 0 | 0 | 0
| 1.4439 / X2CrNiMoN17-13-5 / Rp1,0 | A40 |  | 580 | 315 | 315 | 315 | 315 | 315 | 315 | 315 | 315 | 315 | 309 | 303 | 296.5 | 290 | 286.5 | 283 | 279.5 | 276 | 272.5 | 269 | 265.5 | 262 | 258.5 | 255 | 252.5 | 250 | 247.5 | 245 | 242.5 | 240 | 237.5 | 235 | 232.5 | 230 | 228 | 226 | 224 | 222 | 220 | 218 | 216 | 214 | 212 | 210 | 209 | 208 | 207 | 206 | 205 | 204 | 203 | 202 | 201 | 200 | 199 | 198 | 197 | 196 | 195 | 194 | 193 | 192 | 191 | 190 | 189 | 188 | 187 | 186 | 185 | 184 | 183 | 182 | 181 | 180 | 179.5 | 179 | 178.5 | 178 | 177.5 | 177 | 176.5 | 176 | 175.5 | 175 | 0 | 0 | 0 | 0 | 0 | 0 | 0 | 0 | 0 | 0 | 0 | 0 | 0 | 0 | 0 | 0 | 0 | 0 | 0 | 0 | 0 | 0 | 0 | 0 | 0 | 0 | 0 | 0 | 0 | 0 | 0 | 0 | 0 | 0 | 0 | 0 | 0 | 0 | 0 | 0 | 0 | 0 | 0 | 0 | 0 | 0 | 0 | 0 | 0 | 0
| 1.4541 / X6CrNiTi18-10 / Rp1,0 | A35 |  | 510 | 235 | 235 | 235 | 235 | 235 | 235 | 235 | 235 | 235 | 233.0714 | 231.1429 | 229.2143 | 227.2857 | 225.3571 | 223.4286 | 221.5 | 219.5714 | 217.6429 | 215.7143 | 213.7857 | 211.8571 | 209.9286 | 208 | 206.8 | 205.6 | 204.4 | 203.2 | 202 | 200.8 | 199.6 | 198.4 | 197.2 | 196 | 195 | 194 | 193 | 192 | 191 | 190 | 189 | 188 | 187 | 186 | 185.1 | 184.2 | 183.3 | 182.4 | 181.5 | 180.6 | 179.7 | 178.8 | 177.9 | 177 | 176 | 175 | 174 | 173 | 172 | 171 | 170 | 169 | 168 | 167 | 166.4 | 165.8 | 165.2 | 164.6 | 164 | 163.4 | 162.8 | 162.2 | 161.6 | 161 | 160.5 | 160 | 159.5 | 159 | 158.5 | 158 | 157.5 | 157 | 156.5 | 156 | 155.5 | 155 | 154.5 | 154 | 153.5 | 153 | 152.5 | 152 | 151.5 | 151 | 150.8 | 150.6 | 150.4 | 150.2 | 150 | 149.8 | 149.6 | 149.4 | 149.2 | 149 | 0 | 0 | 0 | 0 | 0 | 0 | 0 | 0 | 0 | 0 | 0 | 0 | 0 | 0 | 0 | 0 | 0 | 0 | 0 | 0 | 0 | 0 | 0 | 0 | 0 | 0 | 0 | 0 | 0 | 0
| 1.4571 / X6CrNiMoTi17-12-2 / Rp1,0 | A40 |  | 510 | 245 | 245 | 245 | 245 | 245 | 245 | 245 | 245 | 245 | 243.0714 | 241.1429 | 239.2143 | 237.2857 | 235.3571 | 233.4286 | 231.5 | 229.5714 | 227.6429 | 225.7143 | 223.7857 | 221.8571 | 219.9286 | 218 | 216.8 | 215.6 | 214.4 | 213.2 | 212 | 210.8 | 209.6 | 208.4 | 207.2 | 206 | 205 | 204 | 203 | 202 | 201 | 200 | 199 | 198 | 197 | 196 | 195 | 194 | 193 | 192 | 191 | 190 | 189 | 188 | 187 | 186 | 184.9 | 183.8 | 182.7 | 181.6 | 180.5 | 179.4 | 178.3 | 177.2 | 176.1 | 175 | 174.4 | 173.8 | 173.2 | 172.6 | 172 | 171.4 | 170.8 | 170.2 | 169.6 | 169 | 168.5 | 168 | 167.5 | 167 | 166.5 | 166 | 165.5 | 165 | 164.5 | 164 | 163.6 | 163.2 | 162.8 | 162.4 | 162 | 161.6 | 161.2 | 160.8 | 160.4 | 160 | 159.8 | 159.6 | 159.4 | 159.2 | 159 | 158.8 | 158.6 | 158.4 | 158.2 | 158 | 0 | 0 | 0 | 0 | 0 | 0 | 0 | 0 | 0 | 0 | 0 | 0 | 0 | 0 | 0 | 0 | 0 | 0 | 0 | 0 | 0 | 0 | 0 | 0 | 0 | 0 | 0 | 0 | 0 | 0
| 1.4910 / X3CrNiMoBN17-13-/ Rp1,0 / T ≤ 75 | A40 |  | 550 | 300 | 300 | 300 | 300 | 300 | 300 | 300 | 300 | 300 | 295.7143 | 291.4286 | 287.1429 | 282.8571 | 278.5714 | 274.2857 | 270 | 265.7143 | 261.4286 | 257.1429 | 252.8571 | 248.5714 | 244.2857 | 240 | 238 | 236 | 234 | 232 | 230 | 228 | 226 | 224 | 222 | 220 | 218 | 216 | 214 | 212 | 210 | 208 | 206 | 204 | 202 | 200 | 198.9 | 197.8 | 196.7 | 195.6 | 194.5 | 193.4 | 192.3 | 191.2 | 190.1 | 189 | 187.9 | 186.8 | 185.7 | 184.6 | 183.5 | 182.4 | 181.3 | 180.2 | 179.1 | 178 | 177.3 | 176.6 | 175.9 | 175.2 | 174.5 | 173.8 | 173.1 | 172.4 | 171.7 | 171 | 170.3 | 169.6 | 168.9 | 168.2 | 167.5 | 166.8 | 166.1 | 165.4 | 164.7 | 164 | 163.5 | 163 | 162.5 | 162 | 161.5 | 161 | 160.5 | 160 | 159.5 | 159 | 158.8 | 158.6 | 158.4 | 158.2 | 158 | 157.8 | 157.6 | 157.4 | 157.2 | 157 | 156.6 | 156.2 | 155.8 | 155.4 | 155 | 154.6 | 154.2 | 153.8 | 153.4 | 153 | 152.8 | 152.6 | 152.4 | 152.2 | 152 | 151.8 | 151.6 | 151.4 | 151.2 | 151 | 0 | 0 | 0 | 0 | 0 | 0 | 0 | 0 | 0 | 0
| 1.4941 / X6CrNiTiB18-10 / Rp1,0 | A35 |  | 490 | 210 | 210 | 210 | 210 | 210 | 210 | 210 | 210 | 210 | 209.3571 | 208.7143 | 208.0714 | 207.4286 | 206.7857 | 206.1429 | 205.5 | 204.8571 | 204.2143 | 203.5714 | 202.9286 | 202.2857 | 201.6429 | 201 | 200 | 199 | 198 | 197 | 196 | 195 | 194 | 193 | 192 | 191 | 190 | 189 | 188 | 187 | 186 | 185 | 184 | 183 | 182 | 181 | 180.5 | 180 | 179.5 | 179 | 178.5 | 178 | 177.5 | 177 | 176.5 | 176 | 175.6 | 175.2 | 174.8 | 174.4 | 174 | 173.6 | 173.2 | 172.8 | 172.4 | 172 | 171.5 | 171 | 170.5 | 170 | 169.5 | 169 | 168.5 | 168 | 167.5 | 167 | 166.5 | 166 | 165.5 | 165 | 164.5 | 164 | 163.5 | 163 | 162.5 | 162 | 161.5 | 161 | 160.5 | 160 | 159.5 | 159 | 158.5 | 158 | 157.5 | 157 | 156.5 | 156 | 155.5 | 155 | 154.5 | 154 | 153.5 | 153 | 152.5 | 152 | 151.5 | 151 | 150.5 | 150 | 149.5 | 149 | 148.5 | 148 | 147.5 | 147 | 146.5 | 146 | 145.5 | 145 | 144.5 | 144 | 143.5 | 143 | 142.5 | 142 | 0 | 0 | 0 | 0 | 0 | 0 | 0 | 0 | 0 | 0
| 1.4948 / X6CrNi18-10 / Rp1,0 | A40 |  | 490 | 230 | 230 | 230 | 230 | 230 | 230 | 230 | 230 | 230 | 227.2143 | 224.4286 | 221.6429 | 218.8571 | 216.0714 | 213.2857 | 210.5 | 207.7143 | 204.9286 | 202.1429 | 199.3571 | 196.5714 | 193.7857 | 191 | 189.1 | 187.2 | 185.3 | 183.4 | 181.5 | 179.6 | 177.7 | 175.8 | 173.9 | 172 | 170.5 | 169 | 167.5 | 166 | 164.5 | 163 | 161.5 | 160 | 158.5 | 157 | 156 | 155 | 154 | 153 | 152 | 151 | 150 | 149 | 148 | 147 | 146 | 145 | 144 | 143 | 142 | 141 | 140 | 139 | 138 | 137 | 136.5 | 136 | 135.5 | 135 | 134.5 | 134 | 133.5 | 133 | 132.5 | 132 | 131.5 | 131 | 130.5 | 130 | 129.5 | 129 | 128.5 | 128 | 127.5 | 127 | 126.5 | 126 | 125.5 | 125 | 124.5 | 124 | 123.5 | 123 | 122.5 | 122 | 121.6 | 121.2 | 120.8 | 120.4 | 120 | 119.6 | 119.2 | 118.8 | 118.4 | 118 | 117.5 | 117 | 116.5 | 116 | 115.5 | 115 | 114.5 | 114 | 113.5 | 113 | 112.5 | 112 | 111.5 | 111 | 110.5 | 110 | 109.5 | 109 | 108.5 | 108 | 0 | 0 | 0 | 0 | 0 | 0 | 0 | 0 | 0 | 0
Benutzerdefiniert : Schraube, Werkstoff, Norm
-------------------------------------------------------------------
| Benennung 1 | NA |  | 0 | 0 | 0 | 0 | 0 | 0 | 0 | 0 | 0 | 0 | 0 | 0 | 0 | 0 | 0 | 0 | 0 | 0 | 0 | 0 | 0 | 0 | 0 | 0 | 0 | 0 | 0 | 0 | 0 | 0 | 0 | 0 | 0 | 0 | 0 | 0 | 0 | 0 | 0 | 0 | 0 | 0 | 0 | 0 | 0 | 0 | 0 | 0 | 0 | 0 | 0 | 0 | 0 | 0 | 0 | 0 | 0 | 0 | 0 | 0 | 0 | 0 | 0 | 0 | 0 | 0 | 0 | 0 | 0 | 0 | 0 | 0 | 0 | 0 | 0 | 0 | 0 | 0 | 0 | 0 | 0 | 0 | 0 | 0 | 0 | 0 | 0 | 0 | 0 | 0 | 0 | 0 | 0 | 0 | 0 | 0 | 0 | 0 | 0 | 0 | 0 | 0 | 0 | 0 | 0 | 0 | 0 | 0 | 0 | 0 | 0 | 0 | 0 | 0 | 0 | 0 | 0 | 0 | 0 | 0 | 0 | 0 | 0 | 0 | 0 | 0 | 0 | 0 | 0 | 0 | 0 | 0 | 0 | 0
| Benennung 2 | NA |  | 0 | 0 | 0 | 0 | 0 | 0 | 0 | 0 | 0 | 0 | 0 | 0 | 0 | 0 | 0 | 0 | 0 | 0 | 0 | 0 | 0 | 0 | 0 | 0 | 0 | 0 | 0 | 0 | 0 | 0 | 0 | 0 | 0 | 0 | 0 | 0 | 0 | 0 | 0 | 0 | 0 | 0 | 0 | 0 | 0 | 0 | 0 | 0 | 0 | 0 | 0 | 0 | 0 | 0 | 0 | 0 | 0 | 0 | 0 | 0 | 0 | 0 | 0 | 0 | 0 | 0 | 0 | 0 | 0 | 0 | 0 | 0 | 0 | 0 | 0 | 0 | 0 | 0 | 0 | 0 | 0 | 0 | 0 | 0 | 0 | 0 | 0 | 0 | 0 | 0 | 0 | 0 | 0 | 0 | 0 | 0 | 0 | 0 | 0 | 0 | 0 | 0 | 0 | 0 | 0 | 0 | 0 | 0 | 0 | 0 | 0 | 0 | 0 | 0 | 0 | 0 | 0 | 0 | 0 | 0 | 0 | 0 | 0 | 0 | 0 | 0 | 0 | 0 | 0 | 0 | 0 | 0 | 0 | 0
| Benennung 3 | NA |  | 0 | 0 | 0 | 0 | 0 | 0 | 0 | 0 | 0 | 0 | 0 | 0 | 0 | 0 | 0 | 0 | 0 | 0 | 0 | 0 | 0 | 0 | 0 | 0 | 0 | 0 | 0 | 0 | 0 | 0 | 0 | 0 | 0 | 0 | 0 | 0 | 0 | 0 | 0 | 0 | 0 | 0 | 0 | 0 | 0 | 0 | 0 | 0 | 0 | 0 | 0 | 0 | 0 | 0 | 0 | 0 | 0 | 0 | 0 | 0 | 0 | 0 | 0 | 0 | 0 | 0 | 0 | 0 | 0 | 0 | 0 | 0 | 0 | 0 | 0 | 0 | 0 | 0 | 0 | 0 | 0 | 0 | 0 | 0 | 0 | 0 | 0 | 0 | 0 | 0 | 0 | 0 | 0 | 0 | 0 | 0 | 0 | 0 | 0 | 0 | 0 | 0 | 0 | 0 | 0 | 0 | 0 | 0 | 0 | 0 | 0 | 0 | 0 | 0 | 0 | 0 | 0 | 0 | 0 | 0 | 0 | 0 | 0 | 0 | 0 | 0 | 0 | 0 | 0 | 0 | 0 | 0 | 0 | 0
-------------------------------------------------------------------
Schraube, NA, DIN EN ISO 898-1, ≤ M39
-------------------------------------------------------------------
| Festigkeitsklasse 5.6 | NA |  | 500 | 300 | 300 | 300 | 300 | 300 | 300 | 300 | 300 | 300 | 300 | 300 | 300 | 300 | 297 | 294 | 291 | 288 | 285 | 282 | 279 | 276 | 273 | 270 | 268 | 266 | 264 | 262 | 260 | 258 | 256 | 254 | 252 | 250 | 248 | 246 | 244 | 242 | 240 | 238 | 236 | 234 | 232 | 230 | 228.5 | 227 | 225.5 | 224 | 222.5 | 221 | 219.5 | 218 | 216.5 | 215 | 213 | 211 | 209 | 207 | 205 | 203 | 201 | 199 | 197 | 195 | 0 | 0 | 0 | 0 | 0 | 0 | 0 | 0 | 0 | 0 | 0 | 0 | 0 | 0 | 0 | 0 | 0 | 0 | 0 | 0 | 0 | 0 | 0 | 0 | 0 | 0 | 0 | 0 | 0 | 0 | 0 | 0 | 0 | 0 | 0 | 0 | 0 | 0 | 0 | 0 | 0 | 0 | 0 | 0 | 0 | 0 | 0 | 0 | 0 | 0 | 0 | 0 | 0 | 0 | 0 | 0 | 0 | 0 | 0 | 0 | 0 | 0 | 0 | 0 | 0 | 0 | 0 | 0 | 0 | 0
| Festigkeitsklasse 8.8 | NA |  | 800 | 640 | 640 | 640 | 640 | 640 | 640 | 640 | 640 | 640 | 640 | 640 | 640 | 640 | 635 | 630 | 625 | 620 | 615 | 610 | 605 | 600 | 595 | 590 | 587.5 | 585 | 582.5 | 580 | 577.5 | 575 | 572.5 | 570 | 567.5 | 565 | 562.5 | 560 | 557.5 | 555 | 552.5 | 550 | 547.5 | 545 | 542.5 | 540 | 537 | 534 | 531 | 528 | 525 | 522 | 519 | 516 | 513 | 510 | 507 | 504 | 501 | 498 | 495 | 492 | 489 | 486 | 483 | 480 | 0 | 0 | 0 | 0 | 0 | 0 | 0 | 0 | 0 | 0 | 0 | 0 | 0 | 0 | 0 | 0 | 0 | 0 | 0 | 0 | 0 | 0 | 0 | 0 | 0 | 0 | 0 | 0 | 0 | 0 | 0 | 0 | 0 | 0 | 0 | 0 | 0 | 0 | 0 | 0 | 0 | 0 | 0 | 0 | 0 | 0 | 0 | 0 | 0 | 0 | 0 | 0 | 0 | 0 | 0 | 0 | 0 | 0 | 0 | 0 | 0 | 0 | 0 | 0 | 0 | 0 | 0 | 0 | 0 | 0
| Festigkeitsklasse 10.9 | NA |  | 1000 | 940 | 940 | 940 | 940 | 940 | 940 | 940 | 940 | 940 | 940 | 940 | 940 | 940 | 933.5 | 927 | 920.5 | 914 | 907.5 | 901 | 894.5 | 888 | 881.5 | 875 | 870.75 | 866.5 | 862.25 | 858 | 853.75 | 849.5 | 845.25 | 841 | 836.75 | 832.5 | 828.25 | 824 | 819.75 | 815.5 | 811.25 | 807 | 802.75 | 798.5 | 794.25 | 790 | 785.5 | 781 | 776.5 | 772 | 767.5 | 763 | 758.5 | 754 | 749.5 | 745 | 741 | 737 | 733 | 729 | 725 | 721 | 717 | 713 | 709 | 705 | 0 | 0 | 0 | 0 | 0 | 0 | 0 | 0 | 0 | 0 | 0 | 0 | 0 | 0 | 0 | 0 | 0 | 0 | 0 | 0 | 0 | 0 | 0 | 0 | 0 | 0 | 0 | 0 | 0 | 0 | 0 | 0 | 0 | 0 | 0 | 0 | 0 | 0 | 0 | 0 | 0 | 0 | 0 | 0 | 0 | 0 | 0 | 0 | 0 | 0 | 0 | 0 | 0 | 0 | 0 | 0 | 0 | 0 | 0 | 0 | 0 | 0 | 0 | 0 | 0 | 0 | 0 | 0 | 0 | 0
-------------------------------------------------------------------
Schraube, A, EN ISO 3506-1, AD 2000 W2 / 2004
-------------------------------------------------------------------
| Festigkeitsklasse A2-50, Ø ≤ M 39 | A |  | 500 | 210 | 210 | 210 | 210 | 210 | 210 | 210 | 210 | 210 | 210 | 210 | 210 | 210 | 206.5 | 203 | 199.5 | 196 | 192.5 | 189 | 185.5 | 182 | 178.5 | 175 | 174 | 173 | 172 | 171 | 170 | 169 | 168 | 167 | 166 | 165 | 164 | 163 | 162 | 161 | 160 | 159 | 158 | 157 | 156 | 155 | 154 | 153 | 152 | 151 | 150 | 149 | 148 | 147 | 146 | 145 | 144 | 143 | 142 | 141 | 140 | 139 | 138 | 137 | 136 | 135 | 134.5 | 134 | 133.5 | 133 | 132.5 | 132 | 131.5 | 131 | 130.5 | 130 | 129.5 | 129 | 128.5 | 128 | 127.5 | 127 | 126.5 | 126 | 125.5 | 125 | 0 | 0 | 0 | 0 | 0 | 0 | 0 | 0 | 0 | 0 | 0 | 0 | 0 | 0 | 0 | 0 | 0 | 0 | 0 | 0 | 0 | 0 | 0 | 0 | 0 | 0 | 0 | 0 | 0 | 0 | 0 | 0 | 0 | 0 | 0 | 0 | 0 | 0 | 0 | 0 | 0 | 0 | 0 | 0 | 0 | 0 | 0 | 0 | 0 | 0
| Festigkeitsklasse A3-50, Ø ≤ M 39 | A |  | 500 | 210 | 210 | 210 | 210 | 210 | 210 | 210 | 210 | 210 | 210 | 210 | 210 | 210 | 206.5 | 203 | 199.5 | 196 | 192.5 | 189 | 185.5 | 182 | 178.5 | 175 | 174 | 173 | 172 | 171 | 170 | 169 | 168 | 167 | 166 | 165 | 164 | 163 | 162 | 161 | 160 | 159 | 158 | 157 | 156 | 155 | 154 | 153 | 152 | 151 | 150 | 149 | 148 | 147 | 146 | 145 | 144 | 143 | 142 | 141 | 140 | 139 | 138 | 137 | 136 | 135 | 134.5 | 134 | 133.5 | 133 | 132.5 | 132 | 131.5 | 131 | 130.5 | 130 | 129.5 | 129 | 128.5 | 128 | 127.5 | 127 | 126.5 | 126 | 125.5 | 125 | 0 | 0 | 0 | 0 | 0 | 0 | 0 | 0 | 0 | 0 | 0 | 0 | 0 | 0 | 0 | 0 | 0 | 0 | 0 | 0 | 0 | 0 | 0 | 0 | 0 | 0 | 0 | 0 | 0 | 0 | 0 | 0 | 0 | 0 | 0 | 0 | 0 | 0 | 0 | 0 | 0 | 0 | 0 | 0 | 0 | 0 | 0 | 0 | 0 | 0
| Festigkeitsklasse A4-50, Ø ≤ M 39 | A |  | 500 | 210 | 210 | 210 | 210 | 210 | 210 | 210 | 210 | 210 | 210 | 210 | 210 | 210 | 206.5 | 203 | 199.5 | 196 | 192.5 | 189 | 185.5 | 182 | 178.5 | 175 | 174 | 173 | 172 | 171 | 170 | 169 | 168 | 167 | 166 | 165 | 164 | 163 | 162 | 161 | 160 | 159 | 158 | 157 | 156 | 155 | 154 | 153 | 152 | 151 | 150 | 149 | 148 | 147 | 146 | 145 | 144 | 143 | 142 | 141 | 140 | 139 | 138 | 137 | 136 | 135 | 134.5 | 134 | 133.5 | 133 | 132.5 | 132 | 131.5 | 131 | 130.5 | 130 | 129.5 | 129 | 128.5 | 128 | 127.5 | 127 | 126.5 | 126 | 125.5 | 125 | 0 | 0 | 0 | 0 | 0 | 0 | 0 | 0 | 0 | 0 | 0 | 0 | 0 | 0 | 0 | 0 | 0 | 0 | 0 | 0 | 0 | 0 | 0 | 0 | 0 | 0 | 0 | 0 | 0 | 0 | 0 | 0 | 0 | 0 | 0 | 0 | 0 | 0 | 0 | 0 | 0 | 0 | 0 | 0 | 0 | 0 | 0 | 0 | 0 | 0
| Festigkeitsklasse A5-50, Ø ≤ M 39 | A |  | 500 | 210 | 210 | 210 | 210 | 210 | 210 | 210 | 210 | 210 | 210 | 210 | 210 | 210 | 206.5 | 203 | 199.5 | 196 | 192.5 | 189 | 185.5 | 182 | 178.5 | 175 | 174 | 173 | 172 | 171 | 170 | 169 | 168 | 167 | 166 | 165 | 164 | 163 | 162 | 161 | 160 | 159 | 158 | 157 | 156 | 155 | 154 | 153 | 152 | 151 | 150 | 149 | 148 | 147 | 146 | 145 | 144 | 143 | 142 | 141 | 140 | 139 | 138 | 137 | 136 | 135 | 134.5 | 134 | 133.5 | 133 | 132.5 | 132 | 131.5 | 131 | 130.5 | 130 | 129.5 | 129 | 128.5 | 128 | 127.5 | 127 | 126.5 | 126 | 125.5 | 125 | 0 | 0 | 0 | 0 | 0 | 0 | 0 | 0 | 0 | 0 | 0 | 0 | 0 | 0 | 0 | 0 | 0 | 0 | 0 | 0 | 0 | 0 | 0 | 0 | 0 | 0 | 0 | 0 | 0 | 0 | 0 | 0 | 0 | 0 | 0 | 0 | 0 | 0 | 0 | 0 | 0 | 0 | 0 | 0 | 0 | 0 | 0 | 0 | 0 | 0
| Festigkeitsklasse A2-70, Ø ≤ M 24 | A |  | 700 | 450 | 450 | 450 | 450 | 450 | 450 | 450 | 450 | 450 | 450 | 450 | 450 | 450 | 443 | 436 | 429 | 422 | 415 | 408 | 401 | 394 | 387 | 380 | 379 | 378 | 377 | 376 | 375 | 374 | 373 | 372 | 371 | 370 | 369 | 368 | 367 | 366 | 365 | 364 | 363 | 362 | 361 | 360 | 358.75 | 357.5 | 356.25 | 355 | 353.75 | 352.5 | 351.25 | 350 | 348.75 | 347.5 | 346.25 | 345 | 343.75 | 342.5 | 341.25 | 340 | 338.75 | 337.5 | 336.25 | 335 | 334 | 333 | 332 | 331 | 330 | 329 | 328 | 327 | 326 | 325 | 324 | 323 | 322 | 321 | 320 | 319 | 318 | 317 | 316 | 315 | 0 | 0 | 0 | 0 | 0 | 0 | 0 | 0 | 0 | 0 | 0 | 0 | 0 | 0 | 0 | 0 | 0 | 0 | 0 | 0 | 0 | 0 | 0 | 0 | 0 | 0 | 0 | 0 | 0 | 0 | 0 | 0 | 0 | 0 | 0 | 0 | 0 | 0 | 0 | 0 | 0 | 0 | 0 | 0 | 0 | 0 | 0 | 0 | 0 | 0
| Festigkeitsklasse A3-70, Ø ≤ M 24 | A |  | 700 | 450 | 450 | 450 | 450 | 450 | 450 | 450 | 450 | 450 | 450 | 450 | 450 | 450 | 443 | 436 | 429 | 422 | 415 | 408 | 401 | 394 | 387 | 380 | 379 | 378 | 377 | 376 | 375 | 374 | 373 | 372 | 371 | 370 | 369 | 368 | 367 | 366 | 365 | 364 | 363 | 362 | 361 | 360 | 358.75 | 357.5 | 356.25 | 355 | 353.75 | 352.5 | 351.25 | 350 | 348.75 | 347.5 | 346.25 | 345 | 343.75 | 342.5 | 341.25 | 340 | 338.75 | 337.5 | 336.25 | 335 | 334 | 333 | 332 | 331 | 330 | 329 | 328 | 327 | 326 | 325 | 324 | 323 | 322 | 321 | 320 | 319 | 318 | 317 | 316 | 315 | 0 | 0 | 0 | 0 | 0 | 0 | 0 | 0 | 0 | 0 | 0 | 0 | 0 | 0 | 0 | 0 | 0 | 0 | 0 | 0 | 0 | 0 | 0 | 0 | 0 | 0 | 0 | 0 | 0 | 0 | 0 | 0 | 0 | 0 | 0 | 0 | 0 | 0 | 0 | 0 | 0 | 0 | 0 | 0 | 0 | 0 | 0 | 0 | 0 | 0
| Festigkeitsklasse A4-70, Ø ≤ M 24 | A |  | 700 | 450 | 450 | 450 | 450 | 450 | 450 | 450 | 450 | 450 | 450 | 450 | 450 | 450 | 443 | 436 | 429 | 422 | 415 | 408 | 401 | 394 | 387 | 380 | 379 | 378 | 377 | 376 | 375 | 374 | 373 | 372 | 371 | 370 | 369 | 368 | 367 | 366 | 365 | 364 | 363 | 362 | 361 | 360 | 358.75 | 357.5 | 356.25 | 355 | 353.75 | 352.5 | 351.25 | 350 | 348.75 | 347.5 | 346.25 | 345 | 343.75 | 342.5 | 341.25 | 340 | 338.75 | 337.5 | 336.25 | 335 | 334 | 333 | 332 | 331 | 330 | 329 | 328 | 327 | 326 | 325 | 324 | 323 | 322 | 321 | 320 | 319 | 318 | 317 | 316 | 315 | 0 | 0 | 0 | 0 | 0 | 0 | 0 | 0 | 0 | 0 | 0 | 0 | 0 | 0 | 0 | 0 | 0 | 0 | 0 | 0 | 0 | 0 | 0 | 0 | 0 | 0 | 0 | 0 | 0 | 0 | 0 | 0 | 0 | 0 | 0 | 0 | 0 | 0 | 0 | 0 | 0 | 0 | 0 | 0 | 0 | 0 | 0 | 0 | 0 | 0
| Festigkeitsklasse A5-70, Ø ≤ M 24 | A |  | 700 | 450 | 450 | 450 | 450 | 450 | 450 | 450 | 450 | 450 | 450 | 450 | 450 | 450 | 443 | 436 | 429 | 422 | 415 | 408 | 401 | 394 | 387 | 380 | 379 | 378 | 377 | 376 | 375 | 374 | 373 | 372 | 371 | 370 | 369 | 368 | 367 | 366 | 365 | 364 | 363 | 362 | 361 | 360 | 358.75 | 357.5 | 356.25 | 355 | 353.75 | 352.5 | 351.25 | 350 | 348.75 | 347.5 | 346.25 | 345 | 343.75 | 342.5 | 341.25 | 340 | 338.75 | 337.5 | 336.25 | 335 | 334 | 333 | 332 | 331 | 330 | 329 | 328 | 327 | 326 | 325 | 324 | 323 | 322 | 321 | 320 | 319 | 318 | 317 | 316 | 315 | 0 | 0 | 0 | 0 | 0 | 0 | 0 | 0 | 0 | 0 | 0 | 0 | 0 | 0 | 0 | 0 | 0 | 0 | 0 | 0 | 0 | 0 | 0 | 0 | 0 | 0 | 0 | 0 | 0 | 0 | 0 | 0 | 0 | 0 | 0 | 0 | 0 | 0 | 0 | 0 | 0 | 0 | 0 | 0 | 0 | 0 | 0 | 0 | 0 | 0
| Festigkeitsklasse A2-70, > M 24 ≤ M 30 | A |  | 500 | 250 | 250 | 250 | 250 | 250 | 250 | 250 | 250 | 250 | 250 | 250 | 250 | 250 | 246 | 242 | 238 | 234 | 230 | 226 | 222 | 218 | 214 | 210 | 209.5 | 209 | 208.5 | 208 | 207.5 | 207 | 206.5 | 206 | 205.5 | 205 | 204.5 | 204 | 203.5 | 203 | 202.5 | 202 | 201.5 | 201 | 200.5 | 200 | 199.25 | 198.5 | 197.75 | 197 | 196.25 | 195.5 | 194.75 | 194 | 193.25 | 192.5 | 191.75 | 191 | 190.25 | 189.5 | 188.75 | 188 | 187.25 | 186.5 | 185.75 | 185 | 184.5 | 184 | 183.5 | 183 | 182.5 | 182 | 181.5 | 181 | 180.5 | 180 | 179.5 | 179 | 178.5 | 178 | 177.5 | 177 | 176.5 | 176 | 175.5 | 175 | 0 | 0 | 0 | 0 | 0 | 0 | 0 | 0 | 0 | 0 | 0 | 0 | 0 | 0 | 0 | 0 | 0 | 0 | 0 | 0 | 0 | 0 | 0 | 0 | 0 | 0 | 0 | 0 | 0 | 0 | 0 | 0 | 0 | 0 | 0 | 0 | 0 | 0 | 0 | 0 | 0 | 0 | 0 | 0 | 0 | 0 | 0 | 0 | 0 | 0
| Festigkeitsklasse A3-70, > M 24 ≤ M 30 | A |  | 500 | 250 | 250 | 250 | 250 | 250 | 250 | 250 | 250 | 250 | 250 | 250 | 250 | 250 | 246 | 242 | 238 | 234 | 230 | 226 | 222 | 218 | 214 | 210 | 209.5 | 209 | 208.5 | 208 | 207.5 | 207 | 206.5 | 206 | 205.5 | 205 | 204.5 | 204 | 203.5 | 203 | 202.5 | 202 | 201.5 | 201 | 200.5 | 200 | 199.25 | 198.5 | 197.75 | 197 | 196.25 | 195.5 | 194.75 | 194 | 193.25 | 192.5 | 191.75 | 191 | 190.25 | 189.5 | 188.75 | 188 | 187.25 | 186.5 | 185.75 | 185 | 184.5 | 184 | 183.5 | 183 | 182.5 | 182 | 181.5 | 181 | 180.5 | 180 | 179.5 | 179 | 178.5 | 178 | 177.5 | 177 | 176.5 | 176 | 175.5 | 175 | 0 | 0 | 0 | 0 | 0 | 0 | 0 | 0 | 0 | 0 | 0 | 0 | 0 | 0 | 0 | 0 | 0 | 0 | 0 | 0 | 0 | 0 | 0 | 0 | 0 | 0 | 0 | 0 | 0 | 0 | 0 | 0 | 0 | 0 | 0 | 0 | 0 | 0 | 0 | 0 | 0 | 0 | 0 | 0 | 0 | 0 | 0 | 0 | 0 | 0
| Festigkeitsklasse A4-70, > M 24 ≤ M 30 | A |  | 500 | 250 | 250 | 250 | 250 | 250 | 250 | 250 | 250 | 250 | 250 | 250 | 250 | 250 | 246 | 242 | 238 | 234 | 230 | 226 | 222 | 218 | 214 | 210 | 209.5 | 209 | 208.5 | 208 | 207.5 | 207 | 206.5 | 206 | 205.5 | 205 | 204.5 | 204 | 203.5 | 203 | 202.5 | 202 | 201.5 | 201 | 200.5 | 200 | 199.25 | 198.5 | 197.75 | 197 | 196.25 | 195.5 | 194.75 | 194 | 193.25 | 192.5 | 191.75 | 191 | 190.25 | 189.5 | 188.75 | 188 | 187.25 | 186.5 | 185.75 | 185 | 184.5 | 184 | 183.5 | 183 | 182.5 | 182 | 181.5 | 181 | 180.5 | 180 | 179.5 | 179 | 178.5 | 178 | 177.5 | 177 | 176.5 | 176 | 175.5 | 175 | 0 | 0 | 0 | 0 | 0 | 0 | 0 | 0 | 0 | 0 | 0 | 0 | 0 | 0 | 0 | 0 | 0 | 0 | 0 | 0 | 0 | 0 | 0 | 0 | 0 | 0 | 0 | 0 | 0 | 0 | 0 | 0 | 0 | 0 | 0 | 0 | 0 | 0 | 0 | 0 | 0 | 0 | 0 | 0 | 0 | 0 | 0 | 0 | 0 | 0
| Festigkeitsklasse A5-70, > M 24 ≤ M 30 | A |  | 500 | 250 | 250 | 250 | 250 | 250 | 250 | 250 | 250 | 250 | 250 | 250 | 250 | 250 | 246 | 242 | 238 | 234 | 230 | 226 | 222 | 218 | 214 | 210 | 209.5 | 209 | 208.5 | 208 | 207.5 | 207 | 206.5 | 206 | 205.5 | 205 | 204.5 | 204 | 203.5 | 203 | 202.5 | 202 | 201.5 | 201 | 200.5 | 200 | 199.25 | 198.5 | 197.75 | 197 | 196.25 | 195.5 | 194.75 | 194 | 193.25 | 192.5 | 191.75 | 191 | 190.25 | 189.5 | 188.75 | 188 | 187.25 | 186.5 | 185.75 | 185 | 184.5 | 184 | 183.5 | 183 | 182.5 | 182 | 181.5 | 181 | 180.5 | 180 | 179.5 | 179 | 178.5 | 178 | 177.5 | 177 | 176.5 | 176 | 175.5 | 175 | 0 | 0 | 0 | 0 | 0 | 0 | 0 | 0 | 0 | 0 | 0 | 0 | 0 | 0 | 0 | 0 | 0 | 0 | 0 | 0 | 0 | 0 | 0 | 0 | 0 | 0 | 0 | 0 | 0 | 0 | 0 | 0 | 0 | 0 | 0 | 0 | 0 | 0 | 0 | 0 | 0 | 0 | 0 | 0 | 0 | 0 | 0 | 0 | 0 | 0
-------------------------------------------------------------------
Schraube, NA / A, DIN EN10269, Rp0,2%, ≥ -10°
-------------------------------------------------------------------
| 1.1181 / C35E / d ≤ 60 | NA |  | 500 | 300 | 300 | 300 | 300 | 300 | 300 | 300 | 298.1667 | 296.3333 | 294.5 | 292.6667 | 290.8333 | 289 | 287.1 | 285.2 | 283.3 | 281.4 | 279.5 | 277.6 | 275.7 | 273.8 | 271.9 | 270 | 268.1 | 266.2 | 264.3 | 262.4 | 260.5 | 258.6 | 256.7 | 254.8 | 252.9 | 251 | 248.8 | 246.6 | 244.4 | 242.2 | 240 | 237.8 | 235.6 | 233.4 | 231.2 | 229 | 227.4 | 225.8 | 224.2 | 222.6 | 221 | 219.4 | 217.8 | 216.2 | 214.6 | 213 | 210.9 | 208.8 | 206.7 | 204.6 | 202.5 | 200.4 | 198.3 | 196.2 | 194.1 | 192 | 191 | 190 | 189 | 188 | 187 | 186 | 185 | 184 | 183 | 182 | 181.1 | 180.2 | 179.3 | 178.4 | 177.5 | 176.6 | 175.7 | 174.8 | 173.9 | 173 | 0 | 0 | 0 | 0 | 0 | 0 | 0 | 0 | 0 | 0 | 0 | 0 | 0 | 0 | 0 | 0 | 0 | 0 | 0 | 0 | 0 | 0 | 0 | 0 | 0 | 0 | 0 | 0 | 0 | 0 | 0 | 0 | 0 | 0 | 0 | 0 | 0 | 0 | 0 | 0 | 0 | 0 | 0 | 0 | 0 | 0 | 0 | 0 | 0 | 0
| 1.1181 / C35E / 60 ≤ d < 150 | NA |  | 500 | 300 | 300 | 300 | 300 | 300 | 300 | 300 | 297.8333 | 295.6667 | 293.5 | 291.3333 | 289.1667 | 287 | 284.7 | 282.4 | 280.1 | 277.8 | 275.5 | 273.2 | 270.9 | 268.6 | 266.3 | 264 | 261.8 | 259.6 | 257.4 | 255.2 | 253 | 250.8 | 248.6 | 246.4 | 244.2 | 242 | 239.8 | 237.6 | 235.4 | 233.2 | 231 | 228.8 | 226.6 | 224.4 | 222.2 | 220 | 218.3 | 216.6 | 214.9 | 213.2 | 211.5 | 209.8 | 208.1 | 206.4 | 204.7 | 203 | 201.3 | 199.6 | 197.9 | 196.2 | 194.5 | 192.8 | 191.1 | 189.4 | 187.7 | 186 | 184.1 | 182.2 | 180.3 | 178.4 | 176.5 | 174.6 | 172.7 | 170.8 | 168.9 | 167 | 165 | 163 | 161 | 159 | 157 | 155 | 153 | 151 | 149 | 147 | 0 | 0 | 0 | 0 | 0 | 0 | 0 | 0 | 0 | 0 | 0 | 0 | 0 | 0 | 0 | 0 | 0 | 0 | 0 | 0 | 0 | 0 | 0 | 0 | 0 | 0 | 0 | 0 | 0 | 0 | 0 | 0 | 0 | 0 | 0 | 0 | 0 | 0 | 0 | 0 | 0 | 0 | 0 | 0 | 0 | 0 | 0 | 0 | 0 | 0
| 1.1191 / C45E / d ≤ 60 | NA |  | 560 | 340 | 340 | 340 | 340 | 340 | 340 | 340 | 338.3333 | 336.6667 | 335 | 333.3333 | 331.6667 | 330 | 328.4 | 326.8 | 325.2 | 323.6 | 322 | 320.4 | 318.8 | 317.2 | 315.6 | 314 | 312.5 | 311 | 309.5 | 308 | 306.5 | 305 | 303.5 | 302 | 300.5 | 299 | 297.5 | 296 | 294.5 | 293 | 291.5 | 290 | 288.5 | 287 | 285.5 | 284 | 281.1 | 278.2 | 275.3 | 272.4 | 269.5 | 266.6 | 263.7 | 260.8 | 257.9 | 255 | 253 | 251 | 249 | 247 | 245 | 243 | 241 | 239 | 237 | 235 | 232.1 | 229.2 | 226.3 | 223.4 | 220.5 | 217.6 | 214.7 | 211.8 | 208.9 | 206 | 0 | 0 | 0 | 0 | 0 | 0 | 0 | 0 | 0 | 0 | 0 | 0 | 0 | 0 | 0 | 0 | 0 | 0 | 0 | 0 | 0 | 0 | 0 | 0 | 0 | 0 | 0 | 0 | 0 | 0 | 0 | 0 | 0 | 0 | 0 | 0 | 0 | 0 | 0 | 0 | 0 | 0 | 0 | 0 | 0 | 0 | 0 | 0 | 0 | 0 | 0 | 0 | 0 | 0 | 0 | 0 | 0 | 0 | 0 | 0
| 1.1191 / C45E / d ≤ 150 | NA |  | 560 | 340 | 340 | 340 | 340 | 340 | 340 | 340 | 338.3333 | 336.6667 | 335 | 333.3333 | 331.6667 | 330 | 328.4 | 326.8 | 325.2 | 323.6 | 322 | 320.4 | 318.8 | 317.2 | 315.6 | 314 | 312.5 | 311 | 309.5 | 308 | 306.5 | 305 | 303.5 | 302 | 300.5 | 299 | 297.5 | 296 | 294.5 | 293 | 291.5 | 290 | 288.5 | 287 | 285.5 | 284 | 281.1 | 278.2 | 275.3 | 272.4 | 269.5 | 266.6 | 263.7 | 260.8 | 257.9 | 255 | 253 | 251 | 249 | 247 | 245 | 243 | 241 | 239 | 237 | 235 | 232.1 | 229.2 | 226.3 | 223.4 | 220.5 | 217.6 | 214.7 | 211.8 | 208.9 | 206 | 0 | 0 | 0 | 0 | 0 | 0 | 0 | 0 | 0 | 0 | 0 | 0 | 0 | 0 | 0 | 0 | 0 | 0 | 0 | 0 | 0 | 0 | 0 | 0 | 0 | 0 | 0 | 0 | 0 | 0 | 0 | 0 | 0 | 0 | 0 | 0 | 0 | 0 | 0 | 0 | 0 | 0 | 0 | 0 | 0 | 0 | 0 | 0 | 0 | 0 | 0 | 0 | 0 | 0 | 0 | 0 | 0 | 0 | 0 | 0
| 1.5511 / 35B2 / d ≤ 60 | NA |  | 500 | 300 | 300 | 300 | 300 | 300 | 300 | 300 | 298.1667 | 296.3333 | 294.5 | 292.6667 | 290.8333 | 289 | 287.1 | 285.2 | 283.3 | 281.4 | 279.5 | 277.6 | 275.7 | 273.8 | 271.9 | 270 | 268.1 | 266.2 | 264.3 | 262.4 | 260.5 | 258.6 | 256.7 | 254.8 | 252.9 | 251 | 248.8 | 246.6 | 244.4 | 242.2 | 240 | 237.8 | 235.6 | 233.4 | 231.2 | 229 | 227.4 | 225.8 | 224.2 | 222.6 | 221 | 219.4 | 217.8 | 216.2 | 214.6 | 213 | 210.9 | 208.8 | 206.7 | 204.6 | 202.5 | 200.4 | 198.3 | 196.2 | 194.1 | 192 | 191 | 190 | 189 | 188 | 187 | 186 | 185 | 184 | 183 | 182 | 181.1 | 180.2 | 179.3 | 178.4 | 177.5 | 176.6 | 175.7 | 174.8 | 173.9 | 173 | 0 | 0 | 0 | 0 | 0 | 0 | 0 | 0 | 0 | 0 | 0 | 0 | 0 | 0 | 0 | 0 | 0 | 0 | 0 | 0 | 0 | 0 | 0 | 0 | 0 | 0 | 0 | 0 | 0 | 0 | 0 | 0 | 0 | 0 | 0 | 0 | 0 | 0 | 0 | 0 | 0 | 0 | 0 | 0 | 0 | 0 | 0 | 0 | 0 | 0
| 1.5511 / 35B2 / 60 < d ≤ 150 | NA |  | 500 | 300 | 300 | 300 | 300 | 300 | 300 | 300 | 297.8333 | 295.6667 | 293.5 | 291.3333 | 289.1667 | 287 | 284.7 | 282.4 | 280.1 | 277.8 | 275.5 | 273.2 | 270.9 | 268.6 | 266.3 | 264 | 261.8 | 259.6 | 257.4 | 255.2 | 253 | 250.8 | 248.6 | 246.4 | 244.2 | 242 | 239.8 | 237.6 | 235.4 | 233.2 | 231 | 228.8 | 226.6 | 224.4 | 222.2 | 220 | 218.3 | 216.6 | 214.9 | 213.2 | 211.5 | 209.8 | 208.1 | 206.4 | 204.7 | 203 | 201.3 | 199.6 | 197.9 | 196.2 | 194.5 | 192.8 | 191.1 | 189.4 | 187.7 | 186 | 184.1 | 182.2 | 180.3 | 178.4 | 176.5 | 174.6 | 172.7 | 170.8 | 168.9 | 167 | 165 | 163 | 161 | 159 | 157 | 155 | 153 | 151 | 149 | 147 | 0 | 0 | 0 | 0 | 0 | 0 | 0 | 0 | 0 | 0 | 0 | 0 | 0 | 0 | 0 | 0 | 0 | 0 | 0 | 0 | 0 | 0 | 0 | 0 | 0 | 0 | 0 | 0 | 0 | 0 | 0 | 0 | 0 | 0 | 0 | 0 | 0 | 0 | 0 | 0 | 0 | 0 | 0 | 0 | 0 | 0 | 0 | 0 | 0 | 0
| 1.1133 / 20Mn5 / d ≤ 60 | NA |  | 500 | 320 | 320 | 320 | 320 | 320 | 320 | 320 | 317.6667 | 315.3333 | 313 | 310.6667 | 308.3333 | 306 | 303.7 | 301.4 | 299.1 | 296.8 | 294.5 | 292.2 | 289.9 | 287.6 | 285.3 | 283 | 280.7 | 278.4 | 276.1 | 273.8 | 271.5 | 269.2 | 266.9 | 264.6 | 262.3 | 260 | 257.7 | 255.4 | 253.1 | 250.8 | 248.5 | 246.2 | 243.9 | 241.6 | 239.3 | 237 | 234.6 | 232.2 | 229.8 | 227.4 | 225 | 222.6 | 220.2 | 217.8 | 215.4 | 213 | 210.9 | 208.8 | 206.7 | 204.6 | 202.5 | 200.4 | 198.3 | 196.2 | 194.1 | 192 | 191 | 190 | 189 | 188 | 187 | 186 | 185 | 184 | 183 | 182 | 181.1 | 180.2 | 179.3 | 178.4 | 177.5 | 176.6 | 175.7 | 174.8 | 173.9 | 173 | 0 | 0 | 0 | 0 | 0 | 0 | 0 | 0 | 0 | 0 | 0 | 0 | 0 | 0 | 0 | 0 | 0 | 0 | 0 | 0 | 0 | 0 | 0 | 0 | 0 | 0 | 0 | 0 | 0 | 0 | 0 | 0 | 0 | 0 | 0 | 0 | 0 | 0 | 0 | 0 | 0 | 0 | 0 | 0 | 0 | 0 | 0 | 0 | 0 | 0 | 0
| 1.1133 / 20Mn5 / 60 ≤ 150 | NA |  | 500 | 300 | 300 | 300 | 300 | 300 | 300 | 300 | 300.6667 | 301.3333 | 302 | 302.6667 | 303.3333 | 304 | 301.4 | 298.8 | 296.2 | 293.6 | 291 | 288.4 | 285.8 | 283.2 | 280.6 | 278 | 275.3 | 272.6 | 269.9 | 267.2 | 264.5 | 261.8 | 259.1 | 256.4 | 253.7 | 251 | 248.8 | 246.6 | 244.4 | 242.2 | 240 | 237.8 | 235.6 | 233.4 | 231.2 | 229 | 227.4 | 225.8 | 224.2 | 222.6 | 221 | 219.4 | 217.8 | 216.2 | 214.6 | 213 | 210.9 | 208.8 | 206.7 | 204.6 | 202.5 | 200.4 | 198.3 | 196.2 | 194.1 | 192 | 191 | 190 | 189 | 188 | 187 | 186 | 185 | 184 | 183 | 182 | 181.1 | 180.2 | 179.3 | 178.4 | 177.5 | 176.6 | 175.7 | 174.8 | 173.9 | 173 | 0 | 0 | 0 | 0 | 0 | 0 | 0 | 0 | 0 | 0 | 0 | 0 | 0 | 0 | 0 | 0 | 0 | 0 | 0 | 0 | 0 | 0 | 0 | 0 | 0 | 0 | 0 | 0 | 0 | 0 | 0 | 0 | 0 | 0 | 0 | 0 | 0 | 0 | 0 | 0 | 0 | 0 | 0 | 0 | 0 | 0 | 0 | 0 | 0 | 0
| 1.7218 / 25 CrMo4 / d ≤ 100 | NA |  | 600 | 440 | 440 | 440 | 440 | 440 | 440 | 440 | 439.1667 | 438.3333 | 437.5 | 436.6667 | 435.8333 | 435 | 434.3 | 433.6 | 432.9 | 432.2 | 431.5 | 430.8 | 430.1 | 429.4 | 428.7 | 428 | 427.2 | 426.4 | 425.6 | 424.8 | 424 | 423.2 | 422.4 | 421.6 | 420.8 | 420 | 419.2 | 418.4 | 417.6 | 416.8 | 416 | 415.2 | 414.4 | 413.6 | 412.8 | 412 | 410 | 408 | 406 | 404 | 402 | 400 | 398 | 396 | 394 | 392 | 389.1 | 386.2 | 383.3 | 380.4 | 377.5 | 374.6 | 371.7 | 368.8 | 365.9 | 363 | 360 | 357 | 354 | 351 | 348 | 345 | 342 | 339 | 336 | 333 | 330.1 | 327.2 | 324.3 | 321.4 | 318.5 | 315.6 | 312.7 | 309.8 | 306.9 | 304 | 301.1 | 298.2 | 295.3 | 292.4 | 289.5 | 286.6 | 283.7 | 280.8 | 277.9 | 275 | 271 | 267 | 263 | 259 | 255 | 251 | 247 | 243 | 239 | 235 | 0 | 0 | 0 | 0 | 0 | 0 | 0 | 0 | 0 | 0 | 0 | 0 | 0 | 0 | 0 | 0 | 0 | 0 | 0 | 0 | 0 | 0 | 0 | 0 | 0 | 0 | 0 | 0 | 0 | 0
| 1.7225 / 42CrMo4 / d ≤ 60 | NA |  | 860 | 730 | 730 | 730 | 730 | 730 | 730 | 730 | 728.3333 | 726.6667 | 725 | 723.3333 | 721.6667 | 720 | 718.2 | 716.4 | 714.6 | 712.8 | 711 | 709.2 | 707.4 | 705.6 | 703.8 | 702 | 699.5 | 697 | 694.5 | 692 | 689.5 | 687 | 684.5 | 682 | 679.5 | 677 | 673.3 | 669.6 | 665.9 | 662.2 | 658.5 | 654.8 | 651.1 | 647.4 | 643.7 | 640 | 636.2 | 632.4 | 628.6 | 624.8 | 621 | 617.2 | 613.4 | 609.6 | 605.8 | 602 | 598 | 594 | 590 | 586 | 582 | 578 | 574 | 570 | 566 | 562 | 557.6 | 553.2 | 548.8 | 544.4 | 540 | 535.6 | 531.2 | 526.8 | 522.4 | 518 | 513.7 | 509.4 | 505.1 | 500.8 | 496.5 | 492.2 | 487.9 | 483.6 | 479.3 | 475 | 469.5 | 464 | 458.5 | 453 | 447.5 | 442 | 436.5 | 431 | 425.5 | 420 | 415.5 | 411 | 406.5 | 402 | 397.5 | 393 | 388.5 | 384 | 379.5 | 375 | 0 | 0 | 0 | 0 | 0 | 0 | 0 | 0 | 0 | 0 | 0 | 0 | 0 | 0 | 0 | 0 | 0 | 0 | 0 | 0 | 0 | 0 | 0 | 0 | 0 | 0 | 0 | 0 | 0 | 0
| 1.7233 / 42CrMo5-6 / d ≤ 100 | NA |  | 850 | 700 | 700 | 700 | 700 | 700 | 700 | 700 | 696.8333 | 693.6667 | 690.5 | 687.3333 | 684.1667 | 681 | 679.1 | 677.2 | 675.3 | 673.4 | 671.5 | 669.6 | 667.7 | 665.8 | 663.9 | 662 | 659.7 | 657.4 | 655.1 | 652.8 | 650.5 | 648.2 | 645.9 | 643.6 | 641.3 | 639 | 636.7 | 634.4 | 632.1 | 629.8 | 627.5 | 625.2 | 622.9 | 620.6 | 618.3 | 616 | 614.5 | 613 | 611.5 | 610 | 608.5 | 607 | 605.5 | 604 | 602.5 | 601 | 599.4 | 597.8 | 596.2 | 594.6 | 593 | 591.4 | 589.8 | 588.2 | 586.6 | 585 | 583.5 | 582 | 580.5 | 579 | 577.5 | 576 | 574.5 | 573 | 571.5 | 570 | 567.7 | 565.4 | 563.1 | 560.8 | 558.5 | 556.2 | 553.9 | 551.6 | 549.3 | 547 | 543.9 | 540.8 | 537.7 | 534.6 | 531.5 | 528.4 | 525.3 | 522.2 | 519.1 | 516 | 510.6 | 505.2 | 499.8 | 494.4 | 489 | 483.6 | 478.2 | 472.8 | 467.4 | 462 | 452 | 442 | 432 | 422 | 412 | 402 | 392 | 382 | 372 | 362 | 348.1 | 334.2 | 320.3 | 306.4 | 292.5 | 278.6 | 264.7 | 250.8 | 236.9 | 223 | 0 | 0 | 0 | 0 | 0 | 0 | 0 | 0 | 0 | 0
| 1.7711 / 40 CrMoV4-6 / d ≤ 100 | NA |  | 850 | 700 | 700 | 700 | 700 | 700 | 700 | 700 | 697.8333 | 695.6667 | 693.5 | 691.3333 | 689.1667 | 687 | 685.3 | 683.6 | 681.9 | 680.2 | 678.5 | 676.8 | 675.1 | 673.4 | 671.7 | 670 | 667.7 | 665.4 | 663.1 | 660.8 | 658.5 | 656.2 | 653.9 | 651.6 | 649.3 | 647 | 645.4 | 643.8 | 642.2 | 640.6 | 639 | 637.4 | 635.8 | 634.2 | 632.6 | 631 | 628.7 | 626.4 | 624.1 | 621.8 | 619.5 | 617.2 | 614.9 | 612.6 | 610.3 | 608 | 606.5 | 605 | 603.5 | 602 | 600.5 | 599 | 597.5 | 596 | 594.5 | 593 | 591.4 | 589.8 | 588.2 | 586.6 | 585 | 583.4 | 581.8 | 580.2 | 578.6 | 577 | 574.7 | 572.4 | 570.1 | 567.8 | 565.5 | 563.2 | 560.9 | 558.6 | 556.3 | 554 | 550.9 | 547.8 | 544.7 | 541.6 | 538.5 | 535.4 | 532.3 | 529.2 | 526.1 | 523 | 517.7 | 512.4 | 507.1 | 501.8 | 496.5 | 491.2 | 485.9 | 480.6 | 475.3 | 470 | 463 | 456 | 449 | 442 | 435 | 428 | 421 | 414 | 407 | 400 | 389.3 | 378.6 | 367.9 | 357.2 | 346.5 | 335.8 | 325.1 | 314.4 | 303.7 | 293 | 0 | 0 | 0 | 0 | 0 | 0 | 0 | 0 | 0 | 0
| 1.7709 / 21CrMoV5-7 / d ≤ 160 | NA |  | 700 | 550 | 550 | 550 | 550 | 550 | 550 | 550 | 548.6667 | 547.3333 | 546 | 544.6667 | 543.3333 | 542 | 540.8 | 539.6 | 538.4 | 537.2 | 536 | 534.8 | 533.6 | 532.4 | 531.2 | 530 | 528.5 | 527 | 525.5 | 524 | 522.5 | 521 | 519.5 | 518 | 516.5 | 515 | 513.5 | 512 | 510.5 | 509 | 507.5 | 506 | 504.5 | 503 | 501.5 | 500 | 498 | 496 | 494 | 492 | 490 | 488 | 486 | 484 | 482 | 480 | 478 | 476 | 474 | 472 | 470 | 468 | 466 | 464 | 462 | 460 | 457.5 | 455 | 452.5 | 450 | 447.5 | 445 | 442.5 | 440 | 437.5 | 435 | 432.5 | 430 | 427.5 | 425 | 422.5 | 420 | 417.5 | 415 | 412.5 | 410 | 407 | 404 | 401 | 398 | 395 | 392 | 389 | 386 | 383 | 380 | 377 | 374 | 371 | 368 | 365 | 362 | 359 | 356 | 353 | 350 | 175 | 0 | 0 | 0 | 0 | 0 | 0 | 0 | 0 | 0 | 0 | 0 | 0 | 0 | 0 | 0 | 0 | 0 | 0 | 0 | 0 | 0 | 0 | 0 | 0 | 0 | 0 | 0 | 0 | 0
| 1.7729 / 20CrMoVTiB4-10 / d ≤ 100 | NA |  | 820 | 660 | 660 | 660 | 660 | 660 | 660 | 660 | 657 | 654 | 651 | 648 | 645 | 642 | 640.2 | 638.4 | 636.6 | 634.8 | 633 | 631.2 | 629.4 | 627.6 | 625.8 | 624 | 621.9 | 619.8 | 617.7 | 615.6 | 613.5 | 611.4 | 609.3 | 607.2 | 605.1 | 603 | 602.2 | 601.4 | 600.6 | 599.8 | 599 | 598.2 | 597.4 | 596.6 | 595.8 | 595 | 593.6 | 592.2 | 590.8 | 589.4 | 588 | 586.6 | 585.2 | 583.8 | 582.4 | 581 | 580.2 | 579.4 | 578.6 | 577.8 | 577 | 576.2 | 575.4 | 574.6 | 573.8 | 573 | 571.6 | 570.2 | 568.8 | 567.4 | 566 | 564.6 | 563.2 | 561.8 | 560.4 | 559 | 556.8 | 554.6 | 552.4 | 550.2 | 548 | 545.8 | 543.6 | 541.4 | 539.2 | 537 | 534.1 | 531.2 | 528.3 | 525.4 | 522.5 | 519.6 | 516.7 | 513.8 | 510.9 | 508 | 503.6 | 499.2 | 494.8 | 490.4 | 486 | 481.6 | 477.2 | 472.8 | 468.4 | 464 | 458.2 | 452.4 | 446.6 | 440.8 | 435 | 429.2 | 423.4 | 417.6 | 411.8 | 406 | 0 | 0 | 0 | 0 | 0 | 0 | 0 | 0 | 0 | 0 | 0 | 0 | 0 | 0 | 0 | 0 | 0 | 0 | 0 | 0
| 1.5680 / X12Ni5 / d ≤ 40 | NA |  | 530 | 390 | 390 | 390 | 390 | 390 | 390 | 390 | 390 | 390 | 390 | 390 | 390 | 390 | 0 | 0 | 0 | 0 | 0 | 0 | 0 | 0 | 0 | 0 | 0 | 0 | 0 | 0 | 0 | 0 | 0 | 0 | 0 | 0 | 0 | 0 | 0 | 0 | 0 | 0 | 0 | 0 | 0 | 0 | 0 | 0 | 0 | 0 | 0 | 0 | 0 | 0 | 0 | 0 | 0 | 0 | 0 | 0 | 0 | 0 | 0 | 0 | 0 | 0 | 0 | 0 | 0 | 0 | 0 | 0 | 0 | 0 | 0 | 0 | 0 | 0 | 0 | 0 | 0 | 0 | 0 | 0 | 0 | 0 | 0 | 0 | 0 | 0 | 0 | 0 | 0 | 0 | 0 | 0 | 0 | 0 | 0 | 0 | 0 | 0 | 0 | 0 | 0 | 0 | 0 | 0 | 0 | 0 | 0 | 0 | 0 | 0 | 0 | 0 | 0 | 0 | 0 | 0 | 0 | 0 | 0 | 0 | 0 | 0 | 0 | 0 | 0 | 0 | 0 | 0 | 0 | 0 | 0 | 0
| 1.5680 / X12Ni5 / 40 < d ≤ 75 | NA |  | 530 | 380 | 380 | 380 | 380 | 380 | 380 | 380 | 380 | 380 | 380 | 380 | 380 | 380 | 0 | 0 | 0 | 0 | 0 | 0 | 0 | 0 | 0 | 0 | 0 | 0 | 0 | 0 | 0 | 0 | 0 | 0 | 0 | 0 | 0 | 0 | 0 | 0 | 0 | 0 | 0 | 0 | 0 | 0 | 0 | 0 | 0 | 0 | 0 | 0 | 0 | 0 | 0 | 0 | 0 | 0 | 0 | 0 | 0 | 0 | 0 | 0 | 0 | 0 | 0 | 0 | 0 | 0 | 0 | 0 | 0 | 0 | 0 | 0 | 0 | 0 | 0 | 0 | 0 | 0 | 0 | 0 | 0 | 0 | 0 | 0 | 0 | 0 | 0 | 0 | 0 | 0 | 0 | 0 | 0 | 0 | 0 | 0 | 0 | 0 | 0 | 0 | 0 | 0 | 0 | 0 | 0 | 0 | 0 | 0 | 0 | 0 | 0 | 0 | 0 | 0 | 0 | 0 | 0 | 0 | 0 | 0 | 0 | 0 | 0 | 0 | 0 | 0 | 0 | 0 | 0 | 0 | 0 | 0
| 1.5662 / X8Ni9 / d ≤ 40 | NA |  | 640 | 490 | 490 | 490 | 490 | 490 | 490 | 490 | 490 | 490 | 490 | 490 | 490 | 490 | 0 | 0 | 0 | 0 | 0 | 0 | 0 | 0 | 0 | 0 | 0 | 0 | 0 | 0 | 0 | 0 | 0 | 0 | 0 | 0 | 0 | 0 | 0 | 0 | 0 | 0 | 0 | 0 | 0 | 0 | 0 | 0 | 0 | 0 | 0 | 0 | 0 | 0 | 0 | 0 | 0 | 0 | 0 | 0 | 0 | 0 | 0 | 0 | 0 | 0 | 0 | 0 | 0 | 0 | 0 | 0 | 0 | 0 | 0 | 0 | 0 | 0 | 0 | 0 | 0 | 0 | 0 | 0 | 0 | 0 | 0 | 0 | 0 | 0 | 0 | 0 | 0 | 0 | 0 | 0 | 0 | 0 | 0 | 0 | 0 | 0 | 0 | 0 | 0 | 0 | 0 | 0 | 0 | 0 | 0 | 0 | 0 | 0 | 0 | 0 | 0 | 0 | 0 | 0 | 0 | 0 | 0 | 0 | 0 | 0 | 0 | 0 | 0 | 0 | 0 | 0 | 0 | 0 | 0 | 0
| 1.5662 / X8Ni9 / 40 < d ≤ 75 | NA |  | 680 | 480 | 480 | 480 | 480 | 480 | 480 | 480 | 480 | 480 | 480 | 480 | 480 | 480 | 0 | 0 | 0 | 0 | 0 | 0 | 0 | 0 | 0 | 0 | 0 | 0 | 0 | 0 | 0 | 0 | 0 | 0 | 0 | 0 | 0 | 0 | 0 | 0 | 0 | 0 | 0 | 0 | 0 | 0 | 0 | 0 | 0 | 0 | 0 | 0 | 0 | 0 | 0 | 0 | 0 | 0 | 0 | 0 | 0 | 0 | 0 | 0 | 0 | 0 | 0 | 0 | 0 | 0 | 0 | 0 | 0 | 0 | 0 | 0 | 0 | 0 | 0 | 0 | 0 | 0 | 0 | 0 | 0 | 0 | 0 | 0 | 0 | 0 | 0 | 0 | 0 | 0 | 0 | 0 | 0 | 0 | 0 | 0 | 0 | 0 | 0 | 0 | 0 | 0 | 0 | 0 | 0 | 0 | 0 | 0 | 0 | 0 | 0 | 0 | 0 | 0 | 0 | 0 | 0 | 0 | 0 | 0 | 0 | 0 | 0 | 0 | 0 | 0 | 0 | 0 | 0 | 0 | 0 | 0
| 1.7390 / X15CrMo5-1 / d ≤ 160 | A |  | 640 | 420 | 420 | 420 | 420 | 420 | 420 | 420 | 415.3333 | 410.6667 | 406 | 401.3333 | 396.6667 | 392 | 387.3 | 382.6 | 377.9 | 373.2 | 368.5 | 363.8 | 359.1 | 354.4 | 349.7 | 345 | 344 | 343 | 342 | 341 | 340 | 339 | 338 | 337 | 336 | 335 | 334.2 | 333.4 | 332.6 | 331.8 | 331 | 330.2 | 329.4 | 328.6 | 327.8 | 327 | 326.6 | 326.2 | 325.8 | 325.4 | 325 | 324.6 | 324.2 | 323.8 | 323.4 | 323 | 322.9 | 322.8 | 322.7 | 322.6 | 322.5 | 322.4 | 322.3 | 322.2 | 322.1 | 322 | 321.4 | 320.8 | 320.2 | 319.6 | 319 | 318.4 | 317.8 | 317.2 | 316.6 | 316 | 315 | 314 | 313 | 312 | 311 | 310 | 309 | 308 | 307 | 306 | 303.9 | 301.8 | 299.7 | 297.6 | 295.5 | 293.4 | 291.3 | 289.2 | 287.1 | 285 | 282.1 | 279.2 | 276.3 | 273.4 | 270.5 | 267.6 | 264.7 | 261.8 | 258.9 | 256 | 128 | 0 | 0 | 0 | 0 | 0 | 0 | 0 | 0 | 0 | 0 | 0 | 0 | 0 | 0 | 0 | 0 | 0 | 0 | 0 | 0 | 0 | 0 | 0 | 0 | 0 | 0 | 0 | 0 | 0
| 1.4923 / X22CrMoV12-1 / d ≤ 160 | A |  | 800 | 600 | 600 | 600 | 600 | 600 | 600 | 600 | 597.5 | 595 | 592.5 | 590 | 587.5 | 585 | 582.5 | 580 | 577.5 | 575 | 572.5 | 570 | 567.5 | 565 | 562.5 | 560 | 558.5 | 557 | 555.5 | 554 | 552.5 | 551 | 549.5 | 548 | 546.5 | 545 | 543.5 | 542 | 540.5 | 539 | 537.5 | 536 | 534.5 | 533 | 531.5 | 530 | 527.5 | 525 | 522.5 | 520 | 517.5 | 515 | 512.5 | 510 | 507.5 | 505 | 502.5 | 500 | 497.5 | 495 | 492.5 | 490 | 487.5 | 485 | 482.5 | 480 | 477 | 474 | 471 | 468 | 465 | 462 | 459 | 456 | 453 | 450 | 447 | 444 | 441 | 438 | 435 | 432 | 429 | 426 | 423 | 420 | 416 | 412 | 408 | 404 | 400 | 396 | 392 | 388 | 384 | 380 | 375.5 | 371 | 366.5 | 362 | 357.5 | 353 | 348.5 | 344 | 339.5 | 335 | 329.5 | 324 | 318.5 | 313 | 307.5 | 302 | 296.5 | 291 | 285.5 | 280 | 0 | 0 | 0 | 0 | 0 | 0 | 0 | 0 | 0 | 0 | 0 | 0 | 0 | 0 | 0 | 0 | 0 | 0 | 0 | 0
| 1.4938 / X12CrNiMoV12-3 / d ≤ 160 | A |  | 930 | 760 | 760 | 760 | 760 | 760 | 760 | 760 | 755 | 750 | 745 | 740 | 735 | 730 | 725 | 720 | 715 | 710 | 705 | 700 | 695 | 690 | 685 | 680 | 678.8 | 677.6 | 676.4 | 675.2 | 674 | 672.8 | 671.6 | 670.4 | 669.2 | 668 | 666.7 | 665.4 | 664.1 | 662.8 | 661.5 | 660.2 | 658.9 | 657.6 | 656.3 | 655 | 654.8 | 654.6 | 654.4 | 654.2 | 654 | 653.8 | 653.6 | 653.4 | 653.2 | 653 | 652.7 | 652.4 | 652.1 | 651.8 | 651.5 | 651.2 | 650.9 | 650.6 | 650.3 | 650 | 648 | 646 | 644 | 642 | 640 | 638 | 636 | 634 | 632 | 630 | 628 | 626 | 624 | 622 | 620 | 618 | 616 | 614 | 612 | 610 | 605 | 600 | 595 | 590 | 585 | 580 | 575 | 570 | 565 | 560 | 554.5 | 549 | 543.5 | 538 | 532.5 | 527 | 521.5 | 516 | 510.5 | 505 | 494.5 | 484 | 473.5 | 463 | 452.5 | 442 | 431.5 | 421 | 410.5 | 400 | 0 | 0 | 0 | 0 | 0 | 0 | 0 | 0 | 0 | 0 | 0 | 0 | 0 | 0 | 0 | 0 | 0 | 0 | 0 | 0
| 1.4307 / X2CrNi18-9 / d ≤ 160 | A |  | 450 | 175 | 175 | 175 | 175 | 175 | 175 | 175 | 173.1667 | 171.3333 | 169.5 | 167.6667 | 165.8333 | 164 | 162.1 | 160.2 | 158.3 | 156.4 | 154.5 | 152.6 | 150.7 | 148.8 | 146.9 | 145 | 143.5 | 142 | 140.5 | 139 | 137.5 | 136 | 134.5 | 133 | 131.5 | 130 | 128.8 | 127.6 | 126.4 | 125.2 | 124 | 122.8 | 121.6 | 120.4 | 119.2 | 118 | 117 | 116 | 115 | 114 | 113 | 112 | 111 | 110 | 109 | 108 | 107.2 | 106.4 | 105.6 | 104.8 | 104 | 103.2 | 102.4 | 101.6 | 100.8 | 100 | 99.4 | 98.8 | 98.2 | 97.6 | 97 | 96.4 | 95.8 | 95.2 | 94.6 | 94 | 93.5 | 93 | 92.5 | 92 | 91.5 | 91 | 90.5 | 90 | 89.5 | 89 | 88.6 | 88.2 | 87.8 | 87.4 | 87 | 86.6 | 86.2 | 85.8 | 85.4 | 85 | 84.6 | 84.2 | 83.8 | 83.4 | 83 | 82.6 | 82.2 | 81.8 | 81.4 | 81 | 80.9 | 80.8 | 80.7 | 80.6 | 80.5 | 80.4 | 80.3 | 80.2 | 80.1 | 80 | 0 | 0 | 0 | 0 | 0 | 0 | 0 | 0 | 0 | 0 | 0 | 0 | 0 | 0 | 0 | 0 | 0 | 0 | 0 | 0
| 1.4301 / X5CrNi18-10 / d ≤ 160 | A |  | 500 | 190 | 190 | 190 | 190 | 190 | 190 | 190 | 187.8333 | 185.6667 | 183.5 | 181.3333 | 179.1667 | 177 | 174.8 | 172.6 | 170.4 | 168.2 | 166 | 163.8 | 161.6 | 159.4 | 157.2 | 155 | 153.5 | 152 | 150.5 | 149 | 147.5 | 146 | 144.5 | 143 | 141.5 | 140 | 138.7 | 137.4 | 136.1 | 134.8 | 133.5 | 132.2 | 130.9 | 129.6 | 128.3 | 127 | 126.1 | 125.2 | 124.3 | 123.4 | 122.5 | 121.6 | 120.7 | 119.8 | 118.9 | 118 | 117.2 | 116.4 | 115.6 | 114.8 | 114 | 113.2 | 112.4 | 111.6 | 110.8 | 110 | 109.4 | 108.8 | 108.2 | 107.6 | 107 | 106.4 | 105.8 | 105.2 | 104.6 | 104 | 103.4 | 102.8 | 102.2 | 101.6 | 101 | 100.4 | 99.8 | 99.2 | 98.6 | 98 | 97.7 | 97.4 | 97.1 | 96.8 | 96.5 | 96.2 | 95.9 | 95.6 | 95.3 | 95 | 94.7 | 94.4 | 94.1 | 93.8 | 93.5 | 93.2 | 92.9 | 92.6 | 92.3 | 92 | 91.8 | 91.6 | 91.4 | 91.2 | 91 | 90.8 | 90.6 | 90.4 | 90.2 | 90 | 0 | 0 | 0 | 0 | 0 | 0 | 0 | 0 | 0 | 0 | 0 | 0 | 0 | 0 | 0 | 0 | 0 | 0 | 0 | 0
| 1.4303 / X4CrNi18-12 / d ≤ 160 | A |  | 500 | 190 | 190 | 190 | 190 | 190 | 190 | 190 | 187.8333 | 185.6667 | 183.5 | 181.3333 | 179.1667 | 177 | 174.8 | 172.6 | 170.4 | 168.2 | 166 | 163.8 | 161.6 | 159.4 | 157.2 | 155 | 153.5 | 152 | 150.5 | 149 | 147.5 | 146 | 144.5 | 143 | 141.5 | 140 | 138.7 | 137.4 | 136.1 | 134.8 | 133.5 | 132.2 | 130.9 | 129.6 | 128.3 | 127 | 126.1 | 125.2 | 124.3 | 123.4 | 122.5 | 121.6 | 120.7 | 119.8 | 118.9 | 118 | 117.2 | 116.4 | 115.6 | 114.8 | 114 | 113.2 | 112.4 | 111.6 | 110.8 | 110 | 109.4 | 108.8 | 108.2 | 107.6 | 107 | 106.4 | 105.8 | 105.2 | 104.6 | 104 | 103.4 | 102.8 | 102.2 | 101.6 | 101 | 100.4 | 99.8 | 99.2 | 98.6 | 98 | 97.7 | 97.4 | 97.1 | 96.8 | 96.5 | 96.2 | 95.9 | 95.6 | 95.3 | 95 | 94.7 | 94.4 | 94.1 | 93.8 | 93.5 | 93.2 | 92.9 | 92.6 | 92.3 | 92 | 91.8 | 91.6 | 91.4 | 91.2 | 91 | 90.8 | 90.6 | 90.4 | 90.2 | 90 | 0 | 0 | 0 | 0 | 0 | 0 | 0 | 0 | 0 | 0 | 0 | 0 | 0 | 0 | 0 | 0 | 0 | 0 | 0 | 0
| 1.4404 / X2CrNiMo17-12-2 / d ≤ 160 | A |  | 500 | 200 | 200 | 200 | 200 | 200 | 200 | 200 | 197.8333 | 195.6667 | 193.5 | 191.3333 | 189.1667 | 187 | 184.8 | 182.6 | 180.4 | 178.2 | 176 | 173.8 | 171.6 | 169.4 | 167.2 | 165 | 163.5 | 162 | 160.5 | 159 | 157.5 | 156 | 154.5 | 153 | 151.5 | 150 | 148.7 | 147.4 | 146.1 | 144.8 | 143.5 | 142.2 | 140.9 | 139.6 | 138.3 | 137 | 136 | 135 | 134 | 133 | 132 | 131 | 130 | 129 | 128 | 127 | 126.2 | 125.4 | 124.6 | 123.8 | 123 | 122.2 | 121.4 | 120.6 | 119.8 | 119 | 118.4 | 117.8 | 117.2 | 116.6 | 116 | 115.4 | 114.8 | 114.2 | 113.6 | 113 | 112.5 | 112 | 111.5 | 111 | 110.5 | 110 | 109.5 | 109 | 108.5 | 108 | 107.5 | 107 | 106.5 | 106 | 105.5 | 105 | 104.5 | 104 | 103.5 | 103 | 102.7 | 102.4 | 102.1 | 101.8 | 101.5 | 101.2 | 100.9 | 100.6 | 100.3 | 100 | 99.8 | 99.6 | 99.4 | 99.2 | 99 | 98.8 | 98.6 | 98.4 | 98.2 | 98 | 0 | 0 | 0 | 0 | 0 | 0 | 0 | 0 | 0 | 0 | 0 | 0 | 0 | 0 | 0 | 0 | 0 | 0 | 0 | 0
| 1.4401 / X5CrNiMo17-12-2 / d ≤ 160 | A |  | 500 | 200 | 200 | 200 | 200 | 200 | 200 | 200 | 198.5 | 197 | 195.5 | 194 | 192.5 | 191 | 189.4 | 187.8 | 186.2 | 184.6 | 183 | 181.4 | 179.8 | 178.2 | 176.6 | 175 | 173.3 | 171.6 | 169.9 | 168.2 | 166.5 | 164.8 | 163.1 | 161.4 | 159.7 | 158 | 156.7 | 155.4 | 154.1 | 152.8 | 151.5 | 150.2 | 148.9 | 147.6 | 146.3 | 145 | 144 | 143 | 142 | 141 | 140 | 139 | 138 | 137 | 136 | 135 | 134.2 | 133.4 | 132.6 | 131.8 | 131 | 130.2 | 129.4 | 128.6 | 127.8 | 127 | 126.3 | 125.6 | 124.9 | 124.2 | 123.5 | 122.8 | 122.1 | 121.4 | 120.7 | 120 | 119.5 | 119 | 118.5 | 118 | 117.5 | 117 | 116.5 | 116 | 115.5 | 115 | 114.7 | 114.4 | 114.1 | 113.8 | 113.5 | 113.2 | 112.9 | 112.6 | 112.3 | 112 | 111.8 | 111.6 | 111.4 | 111.2 | 111 | 110.8 | 110.6 | 110.4 | 110.2 | 110 | 109.8 | 109.6 | 109.4 | 109.2 | 109 | 108.8 | 108.6 | 108.4 | 108.2 | 108 | 0 | 0 | 0 | 0 | 0 | 0 | 0 | 0 | 0 | 0 | 0 | 0 | 0 | 0 | 0 | 0 | 0 | 0 | 0 | 0
| 1.4429 / X2CrNiMoN17-13-3 / d ≤ 160 | A |  | 580 | 280 | 280 | 280 | 280 | 280 | 280 | 280 | 276 | 272 | 268 | 264 | 260 | 256 | 251.9 | 247.8 | 243.7 | 239.6 | 235.5 | 231.4 | 227.3 | 223.2 | 219.1 | 215 | 213 | 211 | 209 | 207 | 205 | 203 | 201 | 199 | 197 | 195 | 193 | 191 | 189 | 187 | 185 | 183 | 181 | 179 | 177 | 175 | 174 | 173 | 172 | 171 | 170 | 169 | 168 | 167 | 166 | 165 | 164 | 163 | 162 | 161 | 160 | 159 | 158 | 157 | 156 | 155 | 154.5 | 154 | 153.5 | 153 | 152.5 | 152 | 151.5 | 151 | 150.5 | 150 | 149.5 | 149 | 148.5 | 148 | 147.5 | 147 | 146.5 | 146 | 145.5 | 145 | 144.5 | 144 | 143.5 | 143 | 142.5 | 142 | 141.5 | 141 | 140.5 | 140 | 139.8 | 139.6 | 139.4 | 139.2 | 139 | 138.8 | 138.6 | 138.4 | 138.2 | 138 | 137.8 | 137.6 | 137.4 | 137.2 | 137 | 136.8 | 136.6 | 136.4 | 136.2 | 136 | 0 | 0 | 0 | 0 | 0 | 0 | 0 | 0 | 0 | 0 | 0 | 0 | 0 | 0 | 0 | 0 | 0 | 0 | 0 | 0
| 1.4948 / X6CrNi18-10 / d ≤ 160 | A |  | 500 | 185 | 185 | 185 | 185 | 185 | 185 | 185 | 183.1667 | 181.3333 | 179.5 | 177.6667 | 175.8333 | 174 | 172.3 | 170.6 | 168.9 | 167.2 | 165.5 | 163.8 | 162.1 | 160.4 | 158.7 | 157 | 155.5 | 154 | 152.5 | 151 | 149.5 | 148 | 146.5 | 145 | 143.5 | 142 | 140.5 | 139 | 137.5 | 136 | 134.5 | 133 | 131.5 | 130 | 128.5 | 127 | 126 | 125 | 124 | 123 | 122 | 121 | 120 | 119 | 118 | 117 | 116.1 | 115.2 | 114.3 | 113.4 | 112.5 | 111.6 | 110.7 | 109.8 | 108.9 | 108 | 107.5 | 107 | 106.5 | 106 | 105.5 | 105 | 104.5 | 104 | 103.5 | 103 | 102.5 | 102 | 101.5 | 101 | 100.5 | 100 | 99.5 | 99 | 98.5 | 98 | 97.5 | 97 | 96.5 | 96 | 95.5 | 95 | 94.5 | 94 | 93.5 | 93 | 92.5 | 92 | 91.5 | 91 | 90.5 | 90 | 89.5 | 89 | 88.5 | 88 | 87.5 | 87 | 86.5 | 86 | 85.5 | 85 | 84.5 | 84 | 83.5 | 83 | 82.5 | 82 | 81.5 | 81 | 80.5 | 80 | 79.5 | 79 | 78.5 | 78 | 0 | 0 | 0 | 0 | 0 | 0 | 0 | 0 | 0 | 0
| 1.4982 / X10CrNiMoMnNBVB15-10-1/ d ≤ 100 | A |  | 650 | 510 | 510 | 510 | 510 | 510 | 510 | 510 | 506.6667 | 503.3333 | 500 | 496.6667 | 493.3333 | 490 | 487.3 | 484.6 | 481.9 | 479.2 | 476.5 | 473.8 | 471.1 | 468.4 | 465.7 | 463 | 461.3 | 459.6 | 457.9 | 456.2 | 454.5 | 452.8 | 451.1 | 449.4 | 447.7 | 446 | 444.8 | 443.6 | 442.4 | 441.2 | 440 | 438.8 | 437.6 | 436.4 | 435.2 | 434 | 432.9 | 431.8 | 430.7 | 429.6 | 428.5 | 427.4 | 426.3 | 425.2 | 424.1 | 423 | 422 | 421 | 420 | 419 | 418 | 417 | 416 | 415 | 414 | 413 | 412.2 | 411.4 | 410.6 | 409.8 | 409 | 408.2 | 407.4 | 406.6 | 405.8 | 405 | 404.1 | 403.2 | 402.3 | 401.4 | 400.5 | 399.6 | 398.7 | 397.8 | 396.9 | 396 | 395.5 | 395 | 394.5 | 394 | 393.5 | 393 | 392.5 | 392 | 391.5 | 391 | 390.5 | 390 | 389.5 | 389 | 388.5 | 388 | 387.5 | 387 | 386.5 | 386 | 385.2 | 384.4 | 383.6 | 382.8 | 382 | 381.2 | 380.4 | 379.6 | 378.8 | 378 | 376.7 | 375.4 | 374.1 | 372.8 | 371.5 | 370.2 | 368.9 | 367.6 | 366.3 | 365 | 363.1 | 361.2 | 359.3 | 357.4 | 355.5 | 353.6 | 351.7 | 349.8 | 347.9 | 346
| 1.4910 / X3CrNiMoBN17-13-3 / d ≤ 160 | A |  | 550 | 260 | 260 | 260 | 260 | 260 | 260 | 260 | 256.5 | 253 | 249.5 | 246 | 242.5 | 239 | 235.6 | 232.2 | 228.8 | 225.4 | 222 | 218.6 | 215.2 | 211.8 | 208.4 | 205 | 203.2 | 201.4 | 199.6 | 197.8 | 196 | 194.2 | 192.4 | 190.6 | 188.8 | 187 | 185.3 | 183.6 | 181.9 | 180.2 | 178.5 | 176.8 | 175.1 | 173.4 | 171.7 | 170 | 168.9 | 167.8 | 166.7 | 165.6 | 164.5 | 163.4 | 162.3 | 161.2 | 160.1 | 159 | 157.9 | 156.8 | 155.7 | 154.6 | 153.5 | 152.4 | 151.3 | 150.2 | 149.1 | 148 | 147.3 | 146.6 | 145.9 | 145.2 | 144.5 | 143.8 | 143.1 | 142.4 | 141.7 | 141 | 140.3 | 139.6 | 138.9 | 138.2 | 137.5 | 136.8 | 136.1 | 135.4 | 134.7 | 134 | 133.6 | 133.2 | 132.8 | 132.4 | 132 | 131.6 | 131.2 | 130.8 | 130.4 | 130 | 129.7 | 129.4 | 129.1 | 128.8 | 128.5 | 128.2 | 127.9 | 127.6 | 127.3 | 127 | 126.7 | 126.4 | 126.1 | 125.8 | 125.5 | 125.2 | 124.9 | 124.6 | 124.3 | 124 | 123.7 | 123.4 | 123.1 | 122.8 | 122.5 | 122.2 | 121.9 | 121.6 | 121.3 | 121 | 60.5 | 0 | 0 | 0 | 0 | 0 | 0 | 0 | 0 | 0
| 1.4919 / X6CrNiMoB17-12-2 / d ≤ 160 | A |  | 490 | 205 | 205 | 205 | 205 | 205 | 205 | 205 | 203.1667 | 201.3333 | 199.5 | 197.6667 | 195.8333 | 194 | 192.3 | 190.6 | 188.9 | 187.2 | 185.5 | 183.8 | 182.1 | 180.4 | 178.7 | 177 | 175.5 | 174 | 172.5 | 171 | 169.5 | 168 | 166.5 | 165 | 163.5 | 162 | 160.5 | 159 | 157.5 | 156 | 154.5 | 153 | 151.5 | 150 | 148.5 | 147 | 146 | 145 | 144 | 143 | 142 | 141 | 140 | 139 | 138 | 137 | 136 | 135 | 134 | 133 | 132 | 131 | 130 | 129 | 128 | 127 | 126.5 | 126 | 125.5 | 125 | 124.5 | 124 | 123.5 | 123 | 122.5 | 122 | 121.6 | 121.2 | 120.8 | 120.4 | 120 | 119.6 | 119.2 | 118.8 | 118.4 | 118 | 117.5 | 117 | 116.5 | 116 | 115.5 | 115 | 114.5 | 114 | 113.5 | 113 | 112.5 | 112 | 111.5 | 111 | 110.5 | 110 | 109.5 | 109 | 108.5 | 108 | 107.5 | 107 | 106.5 | 106 | 105.5 | 105 | 104.5 | 104 | 103.5 | 103 | 102.5 | 102 | 101.5 | 101 | 100.5 | 100 | 99.5 | 99 | 98.5 | 98 | 49 | 0 | 0 | 0 | 0 | 0 | 0 | 0 | 0 | 0
Die Datenbank dieser Demoversion ist auf einen Werkstoff begrenzt.
Die Vollversion umfasst Werkstoffdaten der gängisten EN-Normen.
Note on B2: 1. Überschreiben Sie " Benennung " mit der neuen Stahlbezeichung. 2. In Spalte "St " tragen Sie NA für nichtaustenitisch oder A40 für austenitisch mit einer Bruchdehnung > 35% oder A35 für austenitisch mit einer Bruchdehnung ≤ 35% ein. 3. In Spalte " Rm20° " tragen Sie die Zugfestigkeit des Stahles bei 20° ein. 4. Ab Spalte -10° tragen Sie die Kennwerte für den Stahl ein. Bei NA ist dies immer die 0,2 % Dehngrenze. Bei A40 oder A35 tragen Sie hier den Wert der 1,0 % Dehngrenze ein. Pflichteintrag ist immer Rm20° und Kt° , der zugehörende Kennwert der Dehngrenze bei der entsprechenden Berechnungstemperatur.